## Химическая стойкость полимеров
За дополнительной информацией вы можете обращаться
в ближайшее региональное представительство или
в центральный офис по телефону:
тел. 8 (495) 748-0889
факс 8 (495) 748-5339
www.glynwed.ru
ЭЛЕКТРОННАЯ ТАБЛИЦА ХИМИЧЕСКОЙ СТОЙКОСТИ ПОЛИМЕРНЫХ МАТЕРИАЛОВ
|  |  |  | ТЕМПЕ- | Материал корпуса |  |  |  | Материал уплотнений
НАЗВАНИЕ | СОСТОЯНИЕ | ФОРМУЛА | КОНЦ. | РАТУРА | ПВХ | ПП | ПВДФ | ХПВХ | NBR | EPDM | FKM | PTFE
Адипиновая кислота | Вод.раствор | HOOC(CH2)4COOH | Насыщ раствор | 20 | 1 | 1 | 1 | 1 | 1 | 1 | 1 | 1
Адипиновая кислота | Вод.раствор | HOOC(CH2)4COOH | Насыщ раствор | 40 | 1 | 1 | 1 | 1 | 1 | 1 | 2 | 1
Адипиновая кислота | Вод.раствор | HOOC(CH2)4COOH | Насыщ раствор | 60 | 2 | 1 | 1 | 1 | 1 | 1 | 1 | 1
Адипиновая кислота | Вод.раствор | HOOC(CH2)4COOH | Насыщ раствор | 80 |  | 2 | 1 | 1 |  | 2 | 1 | 1
Адипиновая кислота | Вод.раствор | HOOC(CH2)4COOH | Насыщ раствор | 100 |  |  | 1 |  |  | 2 | 1 | 1
Адипиновая кислота | Вод.раствор | HOOC(CH2)4COOH | Насыщ раствор | 120 |  |  | 1 |  |  |  | 2 | 1
Азотистая кислота | Вод.раствор | HNO2 | 10 | 20 |  | 1 |  |  | 3 | 2 | 1
Азотистая кислота | Вод.раствор | HNO2 | 10 | 40 |  | 2
Азотистая кислота | Вод.раствор | HNO2 | 10 | 60 |  | 3
Азотистая кислота | Вод.раствор | HNO2 | 10 | 80
Азотистая кислота | Вод.раствор | HNO2 | 10 | 100
Азотистая кислота | Вод.раствор | HNO2 | 10 | 120
Азотистокислый натрий | Вод.раствор | NaNO2 | Насыщ раствор | 20 | 1 | 1 | 1 | 1 | 1 | 1 | 1 | 1
Азотистокислый натрий | Вод.раствор | NaNO3 | Насыщ раствор | 20 | 1 | 1 | 1 | 1 | 1 | 1 | 1 | 1
Азотистокислый натрий | Вод.раствор | NaNO3 | Насыщ раствор | 40 | 1 | 1 | 1 | 1 | 1 | 1 | 1 | 1
Азотистокислый натрий | Вод.раствор | NaNO2 | Насыщ раствор | 40 | 1 | 1 | 1 | 1 | 1 | 1 | 1 | 1
Азотистокислый натрий | Вод.раствор | NaNO3 | Насыщ раствор | 60 | 1 | 1 | 1 | 1 | 1 | 1 | 1 | 1
Азотистокислый натрий | Вод.раствор | NaNO2 | Насыщ раствор | 60 | 2 | 1 | 1 | 1 |  | 1 | 1 | 1
Азотистокислый натрий | Вод.раствор | NaNO3 | Насыщ раствор | 80 |  |  | 1 | 1 | 2 | 1 | 1 | 1
Азотистокислый натрий | Вод.раствор | NaNO2 | Насыщ раствор | 80 |  | 2 | 1 | 2 |  | 1 | 1 | 1
Азотистокислый натрий | Вод.раствор | NaNO3 | Насыщ раствор | 100 |  |  | 1 |  |  |  | 1 | 1
Азотистокислый натрий | Вод.раствор | NaNO2 | Насыщ раствор | 100 |  |  | 1 |  |  |  | 1 | 1
Азотистокислый натрий | Вод.раствор | NaNO2 | Насыщ раствор | 120 |  |  | 1 |  |  |  |  | 1
Азотистокислый натрий | Вод.раствор | NaNO3 | Насыщ раствор | 120 |  |  | 1 |  |  |  |  | 1
Азотистые газы Азотная окись | Ангидрид | NOx | Разбав.раствор | 20 | 1 | 1 | 1 |  | 2 | 1 | 1 | 1
Азотистые газы Азотная окись | Ангидрид | NOx | Разбав.раствор | 40 | 2 | 2 | 1 |  | 3 | 1 | 1 | 1
Азотистые газы Азотная окись | Ангидрид | NOx | Разбав.раствор | 60 | 2 | 3 | 1 |  |  | 2 | 1 | 1
Азотистые газы Азотная окись | Ангидрид | NOx | Разбав.раствор | 80 |  |  | 1 |  |  |  |  | 1
Азотистые газы Азотная окись | Ангидрид | NOx | Разбав.раствор | 100 |  |  | 1 |  |  |  |  | 1
Азотистые газы Азотная окись | Ангидрид | NOx | Разбав.раствор | 120
Азотная кислота | Вод.раствор | HNO3 | 20 | 20 | 1 | 1 | 1 | 1 | 3 | 1 | 1 | 1
Азотная кислота | Вод.раствор | HNO3 | 20 | 40 | 1 | 2 | 1 | 1 |  |  | 1 | 1
Азотная кислота | Вод.раствор | HNO3 | 20 | 60 | 2 | 3 | 1 | 1 |  |  | 1 | 1
Азотная кислота | Вод.раствор | HNO3 | 20 | 80 |  | 3 | 1 | 1 |  |  | 1 | 1
Азотная кислота | Вод.раствор | HNO3 | 20 | 100 |  | 3 | 1 |  |  | 2 |  | 1
Азотная кислота | Вод.раствор | HNO3 | 20 | 120 | [7 empty] | 1
Азотная кислота | Вод.раствор | HNO3 | 40 | 20 | 1 | 2 | 1 | 1 | 3 | 1 | 1 | 1
Азотная кислота | Вод.раствор | HNO3 | 40 | 40 | 1 | 3 | 1 | 1 |  | 1 | 1 | 1
Азотная кислота | Вод.раствор | HNO3 | 40 | 60 | 2 | 3 | 1 | 1 |  | 2 | 1 | 1
Азотная кислота | Вод.раствор | HNO3 | 40 | 80 |  |  | 1 |  |  |  | 2 | 1
Азотная кислота | Вод.раствор | HNO3 | 40 | 100 |  |  | 1 |  |  |  | 3 | 1
Азотная кислота | Вод.раствор | HNO3 | 40 | 120
Азотная кислота | Вод.раствор | HNO3 | 70 | 20 | 2 | 3 | 1 | 1 | 3 | 3 | 1 | 1
Азотная кислота | Вод.раствор | HNO3 | 70 | 40 | 2 |  | 1 | 1 |  |  | 2 | 1
Азотная кислота | Вод.раствор | HNO3 | 70 | 60 | 3 |  | 1 | 3 |  |  | 3 | 1
Азотная кислота | Вод.раствор | HNO3 | 70 | 80 |  |  | 2 |  |  |  |  | 1
Азотная кислота | Вод.раствор | HNO3 | 70 | 100 |  |  | 2 |  |  |  |  | 1
Азотная кислота | Вод.раствор | HNO3 | 70 | 120
Азотная кислота | Технически чистый | HNO3 | 100 | 20 | 3 | 3 | 2 | 3 | 3 | 3 | 2 | 2
Азотная кислота | Технически чистый | HNO3 | 100 | 40 | 3 |  | 3
Азотная кислота | Технически чистый | HNO3 | 100 | 60 |  |  | 3
Азотная кислота | Технически чистый | HNO3 | 100 | 80
Азотная кислота | Технически чистый | HNO3 | 100 | 100
Азотная кислота | Технически чистый | HNO3 | 100 | 120
Азотнокислая ртуть | Вод.раствор | HgNO3 | Насыщ раствор | 20 | 1 | 1 | 1 | 1 | 1 | 1 | 1 | 1
Азотнокислая ртуть | Вод.раствор | HgNO3 | Насыщ раствор | 40 | 1 | 1 | 1 |  |  |  |  | 1
Азотнокислая ртуть | Вод.раствор | HgNO3 | Насыщ раствор | 60 | 1 | 1 | 1 |  |  |  |  | 1
Азотнокислая ртуть | Вод.раствор | HgNO3 | Насыщ раствор | 80 |  |  | 1 |  |  |  |  | 1
Азотнокислая ртуть | Вод.раствор | HgNO3 | Насыщ раствор | 100 |  |  | 1 |  |  |  |  | 1
Азотнокислая ртуть | Вод.раствор | HgNO3 | Насыщ раствор | 120 |  |  | 1 |  |  |  |  | 1
Азотнокислое железо |  | Fe(NO3)3 | не определена | 20 | 1 | 1 | 1 | 1 | 1 | 1 | 1 | 1
Азотнокислое железо |  | Fe(NO3)3 | не определена | 40 | 1 | 1 | 1 |  |  |  |  | 1
Азотнокислое железо |  | Fe(NO3)3 | не определена | 60 | 1 | 1 | 1 |  |  |  |  | 1
Азотнокислое железо |  | Fe(NO3)3 | не определена | 80
Азотнокислое железо |  | Fe(NO3)3 | не определена | 100
Азотнокислое железо |  | Fe(NO3)3 | не определена | 120
Азотнокислый аммоний | Вод.раствор | NH4NO3 | Насыщ раствор | 20 | 1 | 1 | 1 | 1 | 1 | 1 | 1 | 1
Азотнокислый аммоний | Вод.раствор | NH4NO3 | Насыщ раствор | 40 | 2 | 1 | 1 | 1 | 1 | 1 | 2 | 1
Азотнокислый аммоний | Вод.раствор | NH4NO3 | Насыщ раствор | 60 | 2 | 1 | 1 | 1 | 2 | 1 | 2 | 1
Азотнокислый аммоний | Вод.раствор | NH4NO3 | Насыщ раствор | 80 |  | 2 | 1 | 1 |  | 1 |  | 1
Азотнокислый аммоний | Вод.раствор | NH4NO3 | Насыщ раствор | 100 |  |  | 1 |  |  |  |  | 1
Азотнокислый аммоний | Вод.раствор | NH4NO3 | Насыщ раствор | 120 |  |  | 1 |  |  |  |  | 1
Азотнокислый калий | Вод.раствор | KNO3 | Насыщ раствор | 20 | 1 | 1 | 1 | 1 | 1 | 1 | 1 | 1
Азотнокислый калий | Вод.раствор | KNO3 | Насыщ раствор | 40 | 1 | 1 | 1 | 1 | 1 | 1 | 1 | 1
Азотнокислый калий | Вод.раствор | KNO3 | Насыщ раствор | 60 | 1 | 1 | 1 | 1 | 1 | 1 | 1 | 1
Азотнокислый калий | Вод.раствор | KNO3 | Насыщ раствор | 80 |  |  | 1 |  | 2 | 1 | 1 | 1
Азотнокислый калий | Вод.раствор | KNO3 | Насыщ раствор | 100 |  |  | 1 |  |  |  | 1 | 1
Азотнокислый калий | Вод.раствор | KNO3 | Насыщ раствор | 120 |  |  | 1 |  |  |  |  | 1
Азотнокислый никель | Вод.раствор | Ni(NO3)2 | Насыщ раствор | 20 | 1 | 1 | 1 | 1 | 1 | 1 | 1 | 1
Азотнокислый никель | Вод.раствор | Ni(NO3)2 | Насыщ раствор | 40 | 1 | 1 | 1 |  | 1 | 1 | 1 | 1
Азотнокислый никель | Вод.раствор | Ni(NO3)2 | Насыщ раствор | 60 | 1 | 1 | 1 |  | 1 | 1 | 1 | 1
Азотнокислый никель | Вод.раствор | Ni(NO3)2 | Насыщ раствор | 80 |  | 2 | 1 |  | 2 | 1 | 1 | 1
Азотнокислый никель | Вод.раствор | Ni(NO3)2 | Насыщ раствор | 100 |  | 2 | 1 |  |  |  | 1 | 1
Азотнокислый никель | Вод.раствор | Ni(NO3)2 | Насыщ раствор | 120 | [7 empty] | 1
Азотнокислый свинец | Вод.раствор | Pb(NO3)2 | Насыщ раствор | 20 | 1 | 1 | 1 | 1 | 1 | 1 | 1 | 1
Азотнокислый свинец | Вод.раствор | Pb(NO3)2 | Насыщ раствор | 40 | 1 | 1 | 1 | 1 | 1 | 1 | 1 | 1
Азотнокислый свинец | Вод.раствор | Pb(NO3)2 | Насыщ раствор | 60 | 1 | 1 | 1 | 1 | 1 | 1 | 1 | 1
Азотнокислый свинец | Вод.раствор | Pb(NO3)2 | Насыщ раствор | 80 |  | 1 | 1 | 1 | 2 | 1 | 1 | 1
Азотнокислый свинец | Вод.раствор | Pb(NO3)2 | Насыщ раствор | 100 |  |  | 1 |  |  |  | 1 | 1
Азотнокислый свинец | Вод.раствор | Pb(NO3)2 | Насыщ раствор | 120
Акрилонитрил | Технически чистый | CH2=CH-CN | 100 | 20 | 3 | 2 | 2 |  | 3 | 2 | 2 | 1
Акрилонитрил | Технически чистый | CH2=CH-CN | 100 | 40 |  | 2 | 3 |  |  | 2 | 2 | 1
Акрилонитрил | Технически чистый | CH2=CH-CN | 100 | 60 | [6 empty] | 3 | 1
Акрилонитрил | Технически чистый | CH2=CH-CN | 100 | 80 | [7 empty] | 2
Акрилонитрил | Технически чистый | CH2=CH-CN | 100 | 100
Акрилонитрил | Технически чистый | CH2=CH-CN | 100 | 120
Аллиловый спирт | Вод.раствор | CH2=CH-CH2OH | 96 | 20 | 3 | 1 | 1 | 3 | 1 | 2 | 2 | 1
Аллиловый спирт | Вод.раствор | CH2=CH-CH2OH | 96 | 40 | 3 | 2 | 1 |  | 2 | 2 | 2 | 1
Аллиловый спирт | Вод.раствор | CH2=CH-CH2OH | 96 | 60 |  |  | 1 |  | 2 | 2 | 3 | 1
Аллиловый спирт | Вод.раствор | CH2=CH-CH2OH | 96 | 80 |  |  | 1 |  |  | 3 |  | 1
Аллиловый спирт | Вод.раствор | CH2=CH-CH2OH | 96 | 100 |  |  | 1 |  |  |  |  | 1
Аллиловый спирт | Вод.раствор | CH2=CH-CH2OH | 96 | 120 |  |  | 2 |  |  |  |  | 2
Аллиловый спирт |  | CH2=CHCH2Cl | не определена | 20 | 3 |  | 1 |  | 2 | 3 | 2 | 1
Аллиловый спирт |  | CH2=CHCH2Cl | не определена | 40 |  |  | 2 |  | 3 | 3 | 2 | 1
Аллиловый спирт |  | CH2=CHCH2Cl | не определена | 60 |  |  | 3 |  |  |  | 3 | 1
Аллиловый спирт |  | CH2=CHCH2Cl | не определена | 80 | [7 empty] | 1
Аллиловый спирт |  | CH2=CHCH2Cl | не определена | 100 | [7 empty] | 1
Аллиловый спирт |  | CH2=CHCH2Cl | не определена | 120 | [7 empty] | 1
Алюминиевонатриевые квасцы | Вод.раствор | NaAl(SO4)2 | Насыщ раствор | 20 | 1 | 1 | 1 | 1 |  | 1 | 1 | 1
Алюминиевонатриевые квасцы | Вод.раствор | NaAl(SO4)2 | Насыщ раствор | 40 | 1 | 1 | 1 | 1 |  | 1 | 1 | 1
Алюминиевонатриевые квасцы | Вод.раствор | NaAl(SO4)2 | Насыщ раствор | 60 | 1 | 1 | 1 | 1 |  |  | 1 | 1
Алюминиевонатриевые квасцы | Вод.раствор | NaAl(SO4)2 | Насыщ раствор | 80 |  | 1 | 1 | 1 |  |  | 1 | 1
Алюминиевонатриевые квасцы | Вод.раствор | NaAl(SO4)2 | Насыщ раствор | 100 |  |  | 1
Алюминиевонатриевые квасцы | Вод.раствор | NaAl(SO4)2 | Насыщ раствор | 120 |  |  | 1
Алюминиевые квасцы | Вод.раствор | Al2(SO4)3K2SO4 4H2O | Разбав.раствор | 20 | 1 | 1 |  | 1 | 1 | 1 | 1 | 1
Алюминиевые квасцы | Вод.раствор | Al2(SO4)3K2SO4 4H2O | Разбав.раствор | 40 | 2 | 1 | [5 empty] | 1
Алюминиевые квасцы | Вод.раствор | Al2(SO4)3K2SO4 4H2O | Разбав.раствор | 60 | 2 | 1 | [5 empty] | 1
Алюминиевые квасцы | Вод.раствор | Al2(SO4)3K2SO4 4H2O | Разбав.раствор | 80 | [7 empty] | 1
Алюминиевые квасцы | Вод.раствор | Al2(SO4)3K2SO4 4H2O | Разбав.раствор | 100
Алюминиевые квасцы | Вод.раствор | Al2(SO4)3K2SO4 4H2O | Разбав.раствор | 120
Алюминиевые квасцы | Вод.раствор | Al2(SO4)3K2SO4 4H2O | Насыщ раствор | 20 | 1 | 1 | 1 | 1 | 1 | 1 | 1 | 1
Алюминиевые квасцы | Вод.раствор | Al2(SO4)3K2SO4 4H2O | Насыщ раствор | 40 | 2 | 1 | 1 | 1 | 1 | 1 | 1 | 1
Алюминиевые квасцы | Вод.раствор | Al2(SO4)3K2SO4 4H2O | Насыщ раствор | 60 | 2 | 1 | 1 |  | 1 | 1 | 1 | 1
Алюминиевые квасцы | Вод.раствор | Al2(SO4)3K2SO4 4H2O | Насыщ раствор | 80 |  | 1 | 1 |  | 2 | 2 | 1 | 1
Алюминиевые квасцы | Вод.раствор | Al2(SO4)3K2SO4 4H2O | Насыщ раствор | 100 |  |  | 1 |  | 2 | 2 | 1 | 1
Алюминиевые квасцы | Вод.раствор | Al2(SO4)3K2SO4 4H2O | Насыщ раствор | 120 |  |  | 1 |  |  |  |  | 1
Алюминий азотнокислый | Вод.раствор | Al(NO3)3 | Насыщ раствор | 20 | 1 | 1 | 1 | 1 | 1 | 1 | 1 | 1
Алюминий азотнокислый | Вод.раствор | Al(NO3)3 | Насыщ раствор | 40 | 1 | 1 | 1 | 1 | 1 | 1 | 1 | 1
Алюминий азотнокислый | Вод.раствор | Al(NO3)3 | Насыщ раствор | 60 | 1 | 1 | 1 | 1 | 1 | 1 | 1 | 1
Алюминий азотнокислый | Вод.раствор | Al(NO3)3 | Насыщ раствор | 80 |  |  | 1 | 1 | 2 | 1 | 1 | 1
Алюминий азотнокислый | Вод.раствор | Al(NO3)3 | Насыщ раствор | 100 |  |  | 2 |  |  | 2 | 1 | 1
Алюминий азотнокислый | Вод.раствор | Al(NO3)3 | Насыщ раствор | 120 |  |  | 3
Алюминий бромистый | Вод.раствор | AlBr3 | Насыщ раствор | 20 |  |  | 1 |  | 1 | 1 | 1 | 1
Алюминий бромистый | Вод.раствор | AlBr3 | Насыщ раствор | 40 |  |  | 1 |  | 1 | 1 | 1 | 1
Алюминий бромистый | Вод.раствор | AlBr3 | Насыщ раствор | 60 |  |  | 1 |  | 1 | 1 | 1 | 1
Алюминий бромистый | Вод.раствор | AlBr3 | Насыщ раствор | 80 |  |  | 1 |  |  |  | 1 | 1
Алюминий бромистый | Вод.раствор | AlBr3 | Насыщ раствор | 100 |  |  | 1 |  |  |  |  | 1
Алюминий бромистый | Вод.раствор | AlBr3 | Насыщ раствор | 120 |  |  | 1 |  |  |  |  | 1
Алюминий гидроксид | Вод.раствор | Al(OH)3 | Все | 20 | 1 | 1 | 1 | 1 | 1 | 1 | 1 | 1
Алюминий гидроксид | Вод.раствор | Al(OH)3 | Все | 40 | 1 | 1 | 1 | 1 | 1 | 1 | 1 | 1
Алюминий гидроксид | Вод.раствор | Al(OH)3 | Все | 60 | 1 | 1 | 1 | 1 | 1 | 1 | 1 | 1
Алюминий гидроксид | Вод.раствор | Al(OH)3 | Все | 80 |  | 1 | 1 |  | 2 | 2 | 1 | 1
Алюминий гидроксид | Вод.раствор | Al(OH)3 | Все | 100 |  |  | 1 |  | 2 | 2 | 2 | 1
Алюминий гидроксид | Вод.раствор | Al(OH)3 | Все | 120 |  |  | 1
Алюминий сульфат | Вод.раствор | Al2(SO4)3 | 10 | 20 | 1 | 1 | 1 | 1 | 1 | 1 | 1 | 1
Алюминий сульфат | Вод.раствор | Al2(SO4)3 | 10 | 40 | 1 | 1 | 1 |  | 1 | 1 | 1 | 1
Алюминий сульфат | Вод.раствор | Al2(SO4)3 | 10 | 60 | 2 | 1 | 1 |  | 1 | 1 | 1 | 1
Алюминий сульфат | Вод.раствор | Al2(SO4)3 | 10 | 80 |  | 1 | 1 |  |  |  | 1 | 1
Алюминий сульфат | Вод.раствор | Al2(SO4)3 | 10 | 100 |  | 1 | 1 |  |  |  | 1 | 1
Алюминий сульфат | Вод.раствор | Al2(SO4)3 | 10 | 120 |  |  | 1 |  |  |  |  | 1
Алюминий сульфат | Вод.раствор | Al2(SO4)3 | Насыщ раствор | 20 | 1 | 1 | 1 | 1 | 1 | 1 | 1 | 1
Алюминий сульфат | Вод.раствор | Al2(SO4)3 | Насыщ раствор | 40 | 1 | 1 | 1 | 1 | 1 | 1 | 1 | 1
Алюминий сульфат | Вод.раствор | Al2(SO4)3 | Насыщ раствор | 60 | 1 | 1 | 1 | 1 | 1 | 1 | 1 | 1
Алюминий сульфат | Вод.раствор | Al2(SO4)3 | Насыщ раствор | 80 |  | 1 | 1 | 1 |  |  | 1 | 1
Алюминий сульфат | Вод.раствор | Al2(SO4)3 | Насыщ раствор | 100 |  | 2 | 1 | 1 |  |  |  | 1
Алюминий сульфат | Вод.раствор | Al2(SO4)3 | Насыщ раствор | 120 |  |  | 2
Алюминий фтористый | Вод.раствор | AlF3 | Насыщ раствор | 20 | 1 |  | 1 | 1 | 1 |  |  | 1
Алюминий фтористый | Вод.раствор | AlF3 | Насыщ раствор | 40 | 1 |  | 1 |  |  |  |  | 1
Алюминий фтористый | Вод.раствор | AlF3 | Насыщ раствор | 60 | 1 |  | 1 |  |  |  |  | 1
Алюминий фтористый | Вод.раствор | AlF3 | Насыщ раствор | 80
Алюминий фтористый | Вод.раствор | AlF3 | Насыщ раствор | 100
Алюминий фтористый | Вод.раствор | AlF3 | Насыщ раствор | 120
Алюминий хлорид | Вод.раствор | AlCl3 | Все | 20 | 1 | 1 | 1 | 1 | 1 | 1 | 1 | 1
Алюминий хлорид | Вод.раствор | AlCl3 | Все | 40 | 1 | 1 | 1 | 1 | 1 | 1 | 1 | 1
Алюминий хлорид | Вод.раствор | AlCl3 | Все | 60 | 2 | 1 | 2 | 1 | 2 | 1 | 1 | 1
Алюминий хлорид | Вод.раствор | AlCl3 | Все | 80 |  | 1 | 3 | 1 | 2 |  | 1 | 1
Алюминий хлорид | Вод.раствор | AlCl3 | Все | 100 |  | 2 | 3 |  | 3 |  | 1 | 1
Алюминий хлорид | Вод.раствор | AlCl3 | Все | 120 | [7 empty] | 1
Амилацетат | Технически чистый | CH3COO(CH2)4CH3 | 100 | 20 | 3 | 2 | 1 | 3 | 3 | 2 | 3 | 1
Амилацетат | Технически чистый | CH3COO(CH2)4CH3 | 100 | 40 |  | 3 | 2 |  |  | 3 |  | 1
Амилацетат | Технически чистый | CH3COO(CH2)4CH3 | 100 | 60 |  | 3 | 2 |  |  |  |  | 2
Амилацетат | Технически чистый | CH3COO(CH2)4CH3 | 100 | 80
Амилацетат | Технически чистый | CH3COO(CH2)4CH3 | 100 | 100
Амилацетат | Технически чистый | CH3COO(CH2)4CH3 | 100 | 120
Амиловый спирт |  | CH3(CH2)3CH2OH | 100 | 20 | 2 | 1 | 1 | 2 | 2 | 1 | 1 | 1
Амиловый спирт |  | CH3(CH2)3CH2OH | 100 | 40 |  | 1 | 1 |  | 2 | 1 | 1 | 1
Амиловый спирт |  | CH3(CH2)3CH2OH | 100 | 60 |  | 1 | 1 |  | 2 | 1 | 2 | 1
Амиловый спирт |  | CH3(CH2)3CH2OH | 100 | 80 |  | 2 | 1 |  |  | 1 | 2 | 1
Амиловый спирт |  | CH3(CH2)3CH2OH | 100 | 100 |  |  | 1 |  |  |  |  | 1
Амиловый спирт |  | CH3(CH2)3CH2OH | 100 | 120 |  |  | 2 |  |  |  |  | 1
Аминоуксусная кислота | Вод.раствор | NH2CH2COOH | 10 | 20 | 1 | 1 | 1 | 1 | 1 | 1 | 1
Аминоуксусная кислота | Вод.раствор | NH2CH2COOH | 10 | 40 | 1 | 1 | 1 | 1 | 2 | 1 | 1
Аминоуксусная кислота | Вод.раствор | NH2CH2COOH | 10 | 60 |  |  | 1 | 1
Аминоуксусная кислота | Вод.раствор | NH2CH2COOH | 10 | 80 |  |  | 1 | 1
Аминоуксусная кислота | Вод.раствор | NH2CH2COOH | 10 | 100 |  |  | 1
Аминоуксусная кислота | Вод.раствор | NH2CH2COOH | 10 | 120
Аммиак | Вод.раствор | NH3 | Разбав.раствор | 20 | 1 | 1 | 3 | 2 | 2 | 1 | 2
Аммиак | Вод.раствор | NH3 | Разбав.раствор | 40 | 2
Аммиак | Вод.раствор | NH3 | Разбав.раствор | 60 | 2
Аммиак | Вод.раствор | NH3 | Разбав.раствор | 80
Аммиак | Вод.раствор | NH3 | Разбав.раствор | 100
Аммиак | Вод.раствор | NH3 | Разбав.раствор | 120
Аммиак | Вод.раствор | NH3 | Насыщ раствор | 20 | 1 | 1 | 3 | 3 | 2 | 1 | 2
Аммиак | Вод.раствор | NH3 | Насыщ раствор | 40 | 2 | 1 |  | 3 | 2 | 1 | 2
Аммиак | Вод.раствор | NH3 | Насыщ раствор | 60 | 2 | 1 |  | 3 |  | 1 | 3
Аммиак | Вод.раствор | NH3 | Насыщ раствор | 80 |  | 2 |  | 3 |  | 1
Аммиак | Вод.раствор | NH3 | Насыщ раствор | 100
Аммиак | Вод.раствор | NH3 | Насыщ раствор | 120
Ангидрид уксусной кислоты | Технически чистый | (CH3CO)2O | 100 | 20 | 3 | 1 | 3 | 3 | 3 | 2 | 3 | 1
Ангидрид уксусной кислоты | Технически чистый | (CH3CO)2O | 100 | 40 |  | 2 | [5 empty] | 1
Ангидрид уксусной кислоты | Технически чистый | (CH3CO)2O | 100 | 60 | [7 empty] | 1
Ангидрид уксусной кислоты | Технически чистый | (CH3CO)2O | 100 | 80 | [7 empty] | 1
Ангидрид уксусной кислоты | Технически чистый | (CH3CO)2O | 100 | 100 | [7 empty] | 1
Ангидрид уксусной кислоты | Технически чистый | (CH3CO)2O | 100 | 120
Анилин | Технически чистый | C6H5NH2 | 100 | 20 | 3 | 2 | 1 | 3 | 3 | 2 | 2 | 1
Анилин | Технически чистый | C6H5NH2 | 100 | 40 | 3 | 2 | 2 | 3 |  | 3 | 2 | 1
Анилин | Технически чистый | C6H5NH2 | 100 | 60 |  | 3 | 2 |  |  | 3 | 2 | 1
Анилин | Технически чистый | C6H5NH2 | 100 | 80 |  |  | 3 |  |  |  |  | 1
Анилин | Технически чистый | C6H5NH2 | 100 | 100 | [7 empty] | 1
Анилин | Технически чистый | C6H5NH2 | 100 | 120
Антрахинонсульфокислота |  |  | Сусп. | 20 | 1 | 1 | 1 | 1 |  | 1 | 1 | 1
Антрахинонсульфокислота |  |  | Сусп. | 40 | 2 | 1
Антрахинонсульфокислота |  |  | Сусп. | 60 | 2 | 1
Антрахинонсульфокислота |  |  | Сусп. | 80
Антрахинонсульфокислота |  |  | Сусп. | 100
Антрахинонсульфокислота |  |  | Сусп. | 120
Ацетат аммония | Вод.раствор | CH3COONH4 | Насыщ раствор | 20 | 1 | 1 | 1 | 1 | 1 | 1 | 1 | 1
Ацетат аммония | Вод.раствор | CH3COONH4 | Насыщ раствор | 40 | 1 | 1 | 1 | 1 | 1 | 1 | 1 | 1
Ацетат аммония | Вод.раствор | CH3COONH4 | Насыщ раствор | 60 | 2 | 1 | 1 | 1 | 2 | 1 | 1 | 1
Ацетат аммония | Вод.раствор | CH3COONH4 | Насыщ раствор | 80 |  | 1 | 1 | 2 | 2 | 2 | 2 | 1
Ацетат аммония | Вод.раствор | CH3COONH4 | Насыщ раствор | 100 |  | 2 | 1 |  |  | 2 | 2 | 1
Ацетат аммония | Вод.раствор | CH3COONH4 | Насыщ раствор | 120 | [7 empty] | 1
Ацетат кальция | Вод.раствор | Ca(CH3COO)2 | Насыщ раствор | 20 | 1 | 1 | 1 | 1 | 1 | 1 | 1 | 1
Ацетат кальция | Вод.раствор | Ca(CH3COO)2 | Насыщ раствор | 40 | 1 | 1 | 1 | 1 | 1 | 1 | 1 | 1
Ацетат кальция | Вод.раствор | Ca(CH3COO)2 | Насыщ раствор | 60 | 1 | 1 | 1 | 1 | 1 | 1 | 1 | 1
Ацетат кальция | Вод.раствор | Ca(CH3COO)2 | Насыщ раствор | 80 |  | 2 | 1 | 2 |  | 1 | 1 | 1
Ацетат кальция | Вод.раствор | Ca(CH3COO)2 | Насыщ раствор | 100 |  |  | 1 |  |  | 1 |  | 1
Ацетат кальция | Вод.раствор | Ca(CH3COO)2 | Насыщ раствор | 120 |  |  | 2 |  |  |  |  | 1
Ацетат никеля |  | (CH3COO)2Ni | Насыщ раствор | 20 |  |  |  |  | 1 | 1 | 3 | 1
Ацетат никеля |  | (CH3COO)2Ni | Насыщ раствор | 40 | [7 empty] | 1
Ацетат никеля |  | (CH3COO)2Ni | Насыщ раствор | 60 | [7 empty] | 1
Ацетат никеля |  | (CH3COO)2Ni | Насыщ раствор | 80 | [7 empty] | 1
Ацетат никеля |  | (CH3COO)2Ni | Насыщ раствор | 100 | [7 empty] | 1
Ацетат никеля |  | (CH3COO)2Ni | Насыщ раствор | 120 | [7 empty] | 1
Ацетат свинца | Вод.раствор | Pb(CH3COO)2 | Насыщ раствор | 20 | 1 | 1 | 1 | 1 | 1 | 1 | 1 | 1
Ацетат свинца | Вод.раствор | Pb(CH3COO)2 | Насыщ раствор | 40 | 1 | 1 | 1 | 1 | 1 | 1 | 1 | 1
Ацетат свинца | Вод.раствор | Pb(CH3COO)2 | Насыщ раствор | 60 | 1 | 2 | 1 | 1 | 1 | 1 | 1 | 1
Ацетат свинца | Вод.раствор | Pb(CH3COO)2 | Насыщ раствор | 80 |  |  | 1 | 1 | 2 | 1 | 1 | 1
Ацетат свинца | Вод.раствор | Pb(CH3COO)2 | Насыщ раствор | 100 |  |  | 1 | 1 |  |  | 1 | 1
Ацетат свинца | Вод.раствор | Pb(CH3COO)2 | Насыщ раствор | 120
Ацетат цинка |  | Zn(CH3COO)2 | не определена | 20 | 1 | 1 | 1 | 1 | 1 | 1 | 1 | 1
Ацетат цинка |  | Zn(CH3COO)2 | не определена | 40 | 1 | 1 | 1 | 1 | 1 | 1 | 1 | 1
Ацетат цинка |  | Zn(CH3COO)2 | не определена | 60 | 1 | 1 | 1 | 1 | 1 | 1 | 1 | 1
Ацетат цинка |  | Zn(CH3COO)2 | не определена | 80 |  | 1 | 1 | 1 | 2 | 1 | 1 | 1
Ацетат цинка |  | Zn(CH3COO)2 | не определена | 100 |  |  | 1 |  |  |  | 1 | 1
Ацетат цинка |  | Zn(CH3COO)2 | не определена | 120 |  |  | 1 |  |  |  |  | 1
Ацетилацетон |  | C2H2 | не определена | 20 | 3 | 1 | 1 | 3 | 1 | 2 | 1 | 1
Ацетилацетон |  | CH3COCH2COCH3 | не определена | 20 | 3 |  | 3 | 3
Ацетилацетон |  | C2H2 | не определена | 40 |  | 1 | 1 |  | 1 | 3 | 1 | 1
Ацетилацетон |  | CH3COCH2COCH3 | не определена | 40
Ацетилацетон |  | C2H2 | не определена | 60 |  |  | 1 |  | 2 | 3 | 1 | 1
Ацетилацетон |  | CH3COCH2COCH3 | не определена | 60
Ацетилацетон |  | CH3COCH2COCH3 | не определена | 80
Ацетилацетон |  | C2H2 | не определена | 80 |  |  | 1 |  |  |  | 1 | 1
Ацетилацетон |  | C2H2 | не определена | 100 |  |  | 1 |  |  |  | 2 | 1
Ацетилацетон |  | CH3COCH2COCH3 | не определена | 100
Ацетилацетон |  | CH3COCH2COCH3 | не определена | 120
Ацетилацетон |  | C2H2 | не определена | 120
Ацетон | Вод.раствор | CH3COCH3 | 10 | 20 | 3 | 1 | 1 | 3 | 3 | 1 | 3 | 1
Ацетон | Вод.раствор | CH3COCH3 | 10 | 40 | 3 | 3 | 1 | 3 |  | 2 | 3 | 1
Ацетон | Вод.раствор | CH3COCH3 | 10 | 60 | 3 | 3 | 1 | 3 |  | 3 | 3 | 1
Ацетон | Вод.раствор | CH3COCH3 | 10 | 80 |  |  | 2 |  |  |  |  | 1
Ацетон | Вод.раствор | CH3COCH3 | 10 | 100 |  |  | 2 |  |  |  |  | 1
Ацетон | Вод.раствор | CH3COCH3 | 10 | 120 |  |  | 2 |  |  |  |  | 1
Ацетон | Технически чистый | CH3COCH3 | 100 | 20 | 3 | 1 | 2 | 3 | 3 | 2 | 3 | 1
Ацетон | Технически чистый | CH3COCH3 | 100 | 40 | 3 | 3 | 3 | 3 | 3 | 2 | 3 | 1
Ацетон | Технически чистый | CH3COCH3 | 100 | 60 | 3 | 3 | 3 | 3 | 3 | 3 | 3 | 1
Ацетон | Технически чистый | CH3COCH3 | 100 | 80 |  | 3 | [5 empty] | 1
Ацетон | Технически чистый | CH3COCH3 | 100 | 100
Ацетон | Технически чистый | CH3COCH3 | 100 | 120
Ацетонитрил |  | CH3CN | не определена | 20 |  | 2 | 1 |  | 2 | 1 |  | 1
Ацетонитрил |  | CH3CN | не определена | 40 |  |  | 1 |  |  |  |  | 1
Ацетонитрил |  | CH3CN | не определена | 60 |  |  | 2 |  |  |  |  | 1
Ацетонитрил |  | CH3CN | не определена | 80 |  |  | 3 |  |  |  |  | 1
Ацетонитрил |  | CH3CN | не определена | 100
Ацетонитрил |  | CH3CN | не определена | 120
Ацетофенон | Технически чистый | CH3COC6H5 | не определена | 20 | 3 | 1 | 1 | 3 | 2 | 1 | 2 | 1
Ацетофенон | Технически чистый | CH3COC6H5 | не определена | 40 | 3 | 2 | 2 |  | 3 | 1 | 3 | 1
Ацетофенон | Технически чистый | CH3COC6H5 | не определена | 60 | 3 | 3 | 3 |  | 3 | 1 | 3 | 1
Ацетофенон | Технически чистый | CH3COC6H5 | не определена | 80 |  | 3 |  |  | 3 | 2 | 3 | 1
Ацетофенон | Технически чистый | CH3COC6H5 | не определена | 100 | [7 empty] | 1
Ацетофенон | Технически чистый | CH3COC6H5 | не определена | 120
Батиловый спирт | Технически чистый | CH3(CH2)3OH | 100 | 20 | 1 | 1 | 1 | 1 | 2 | 1 | 2 | 1
Батиловый спирт | Технически чистый | CH3(CH2)3OH | 100 | 40 | 1 | 1 | 1 | 1 | 2 | 1 | 2 | 1
Батиловый спирт | Технически чистый | CH3(CH2)3OH | 100 | 60 | 2 | 2 | 1 | 1 | 2 | 1 | 2 | 1
Батиловый спирт | Технически чистый | CH3(CH2)3OH | 100 | 80 |  | 2 | 1 | 2 |  | 1 |  | 1
Батиловый спирт | Технически чистый | CH3(CH2)3OH | 100 | 100 |  |  | 2 |  |  |  |  | 1
Батиловый спирт | Технически чистый | CH3(CH2)3OH | 100 | 120 | [7 empty] | 1
Бензальдегид | Вод.раствор | C6H5CHO | Насыщ раствор | 20 | 3 | 2 | 1 |  | 3 | 1 | 3 | 1
Бензальдегид | Вод.раствор | C6H5CHO | Насыщ раствор | 40 | 3 | 3 | 1 |  |  | 1 |  | 1
Бензальдегид | Вод.раствор | C6H5CHO | Насыщ раствор | 60 |  |  | 2 |  |  | 1 |  | 1
Бензальдегид | Вод.раствор | C6H5CHO | Насыщ раствор | 80
Бензальдегид | Вод.раствор | C6H5CHO | Насыщ раствор | 100
Бензальдегид | Вод.раствор | C6H5CHO | Насыщ раствор | 120
Бензиловый спирт | Технически чистый | C6H5CH2OH | 100 | 20 | 2 | 1 | 1 |  | 3 | 2 | 2 | 1
Бензиловый спирт | Технически чистый | C6H5CH2OH | 100 | 40 |  | 1 | 1 |  |  | 2 |  | 1
Бензиловый спирт | Технически чистый | C6H5CH2OH | 100 | 60 |  | 2 | 1 |  |  | 3 |  | 1
Бензиловый спирт | Технически чистый | C6H5CH2OH | 100 | 80 |  |  | 1 |  |  |  |  | 1
Бензиловый спирт | Технически чистый | C6H5CH2OH | 100 | 100 |  |  | 2 |  |  |  |  | 1
Бензиловый спирт | Технически чистый | C6H5CH2OH | 100 | 120 |  |  | 3 |  |  |  |  | 1
Бензин (свободный от хлора и химических отдушек) | Технически чистый | C5H12÷C12H26 | 100 | 20 | 1 | 3 | 1 |  | 2 | 3 | 1 | 1
Бензин (свободный от хлора и химических отдушек) | Технически чистый | C5H12÷C12H26 | 100 | 40 | 2 | 3 | 1 |  | 2 |  | 1 | 1
Бензин (свободный от хлора и химических отдушек) | Технически чистый | C5H12÷C12H26 | 100 | 60 | 2 | 3 | 1 |  |  |  | 2 | 1
Бензин (свободный от хлора и химических отдушек) | Технически чистый | C5H12÷C12H26 | 100 | 80 |  |  | 1 |  |  |  | 2 | 1
Бензин (свободный от хлора и химических отдушек) | Технически чистый | C5H12÷C12H26 | 100 | 100 |  |  | 1 |  |  |  |  | 1
Бензин (свободный от хлора и химических отдушек) | Технически чистый | C5H12÷C12H26 | 100 | 120 |  |  | 1
Бензоат натрия |  | C6H5COONa | Насыщ раствор | 20 | 1 | 1 | 1 | 1 | 1 | 1 | 1 | 1
Бензоат натрия |  | C6H5COONa | Насыщ раствор | 40 | 1 | 1 | 1 | 1 | 1 | 1 | 1 | 1
Бензоат натрия |  | C6H5COONa | Насыщ раствор | 60 | 2 | 1 | 1 | 1 |  | 1 | 1 | 1
Бензоат натрия |  | C6H5COONa | Насыщ раствор | 80 |  |  | 1 |  |  | 2 | 2 | 1
Бензоат натрия |  | C6H5COONa | Насыщ раствор | 100 |  |  | 2 |  |  |  |  | 1
Бензоат натрия |  | C6H5COONa | Насыщ раствор | 120 | [7 empty] | 1
Бензойная кислота | Вод.раствор | C6H5COOH | Насыщ раствор | 20 | 3 | 1 | 1 | 3 | 3 | 3 | 1 | 1
Бензойная кислота | Вод.раствор | C6H5COOH | Насыщ раствор | 40 | 3 | 1 | 1 | 3 |  |  | 1 | 1
Бензойная кислота | Вод.раствор | C6H5COOH | Насыщ раствор | 60 | 3 | 1 | 1 | 3 |  |  | 1 | 1
Бензойная кислота | Вод.раствор | C6H5COOH | Насыщ раствор | 80 |  | 1 | 1 |  |  |  | 1 | 1
Бензойная кислота | Вод.раствор | C6H5COOH | Насыщ раствор | 100 |  | 1 | 1 |  |  |  | 2 | 1
Бензойная кислота | Вод.раствор | C6H5COOH | Насыщ раствор | 120
Бензол | Технически чистый | C6H6 | 100 | 20 | 3 | 3 | 1 | 3 | 3 | 3 | 1 | 1
Бензол | Технически чистый | C6H6 | 100 | 40 | 3 | 3 | 1 | 3 |  |  | 1 | 1
Бензол | Технически чистый | C6H6 | 100 | 60 |  | 3 | 2 |  |  |  | 2 | 1
Бензол | Технически чистый | C6H6 | 100 | 80 |  |  | 3 |  |  |  | 2 | 1
Бензол | Технически чистый | C6H6 | 100 | 100 | [6 empty] | 2 | 1
Бензол | Технически чистый | C6H6 | 100 | 120
Бензол + Бензин |  |  | 20/80 | 20 | 3 | 3 | 1 | 2 | 3 | 3 | 1 | 1
Бензол + Бензин |  |  | 20/80 | 40 | 3 | 3 | 1 | 3 | 3 | 3 | 2 | 1
Бензол + Бензин |  |  | 20/80 | 60 | 3 | 3 | 2 |  |  |  |  | 1
Бензол + Бензин |  |  | 20/80 | 80 | [7 empty] | 1
Бензол + Бензин |  |  | 20/80 | 100
Бензол + Бензин |  |  | 20/80 | 120
Бензол этила | Технически чистый | C6H5C2H5 | 100 | 20 | 3 | 2 | 1 |  | 3 | 3 | 2 | 1
Бензол этила | Технически чистый | C6H5C2H5 | 100 | 40 |  | 3 | 1 |  |  |  |  | 1
Бензол этила | Технически чистый | C6H5C2H5 | 100 | 60 |  | 3 | 1 |  |  |  |  | 1
Бензол этила | Технически чистый | C6H5C2H5 | 100 | 80 | [7 empty] | 1
Бензол этила | Технически чистый | C6H5C2H5 | 100 | 100 | [7 empty] | 1
Бензол этила | Технически чистый | C6H5C2H5 | 100 | 120
Бензолсульфоновая кислота | Вод.раствор | C6H5SO3H | 10 | 20 | 3 | 3 | 2 | 3 | 3 |  | 1 | 1
Бензолсульфоновая кислота | Вод.раствор | C6H5SO3H | 10 | 40 |  |  | 2 |  |  |  | 1 | 1
Бензолсульфоновая кислота | Вод.раствор | C6H5SO3H | 10 | 60 | [7 empty] | 1
Бензолсульфоновая кислота | Вод.раствор | C6H5SO3H | 10 | 80 |  |  | 3
Бензолсульфоновая кислота | Вод.раствор | C6H5SO3H | 10 | 100
Бензолсульфоновая кислота | Вод.раствор | C6H5SO3H | 10 | 120
Бертолетова соль | Вод.раствор | NaClO2 | 25 | 20 | 1 | 1 |  | 1
Бертолетова соль | Вод.раствор | NaClO2 | 25 | 40 | 2 | 2
Бертолетова соль | Вод.раствор | NaClO2 | 25 | 60
Бертолетова соль | Вод.раствор | NaClO2 | 25 | 80
Бертолетова соль | Вод.раствор | NaClO2 | 25 | 100
Бертолетова соль | Вод.раствор | NaClO2 | 25 | 120
Бертолетова соль | Вод.раствор | NaClO3 | Все | 20 | 1 | 1 | 1 | 1 | 1 | 1 | 1 | 1
Бертолетова соль | Вод.раствор | NaClO3 | Все | 40 | 1 | 1 | 1 | 1 | 2 | 1 | 1 | 1
Бертолетова соль | Вод.раствор | NaClO3 | Все | 60 | 2 | 1 | 1 | 1 | 3 | 1 | 1 | 1
Бертолетова соль | Вод.раствор | NaClO3 | Все | 80 |  | 2 | 1 | 2 |  | 2 | 1 | 1
Бертолетова соль | Вод.раствор | NaClO3 | Все | 100 |  |  | 1 |  |  | 3 |  | 1
Бертолетова соль | Вод.раствор | NaClO3 | Все | 120 |  |  | 1 |  |  |  |  | 1
Бикарбонат калия | Вод.раствор | KHCO3 | Насыщ раствор | 20 | 1 | 1 | 1 | 1 | 1 | 1 | 1 | 1
Бикарбонат калия | Вод.раствор | KHCO3 | Насыщ раствор | 40 | 1 | 1 | 1 | 1 | 1 | 1 | 1 | 1
Бикарбонат калия | Вод.раствор | KHCO3 | Насыщ раствор | 60 | 1 | 1 | 1 | 1 | 1 | 1 | 1 | 1
Бикарбонат калия | Вод.раствор | KHCO3 | Насыщ раствор | 80 |  | 1 | 1 | 1 | 1 | 1 | 1 | 1
Бикарбонат калия | Вод.раствор | KHCO3 | Насыщ раствор | 100 |  |  | 1 |  |  |  | 1 | 1
Бикарбонат калия | Вод.раствор | KHCO3 | Насыщ раствор | 120 |  |  | 1 |  |  |  |  | 1
Бикарбонат натрия | Вод.раствор | NaHCO3 | Насыщ раствор | 20 | 1 | 1 | 1 | 1 | 1 | 1 | 1 | 1
Бикарбонат натрия | Вод.раствор | NaHCO3 | Насыщ раствор | 40 | 1 | 1 | 1 | 1 | 1 | 1 | 1 | 1
Бикарбонат натрия | Вод.раствор | NaHCO3 | Насыщ раствор | 60 | 1 | 1 | 1 | 1 | 1 | 1 | 1 | 1
Бикарбонат натрия | Вод.раствор | NaHCO3 | Насыщ раствор | 80 |  | 1 | 2 | 1 |  | 1 | 1 | 1
Бикарбонат натрия | Вод.раствор | NaHCO3 | Насыщ раствор | 100 |  | 1 |  | 1 |  |  |  | 1
Бикарбонат натрия | Вод.раствор | NaHCO3 | Насыщ раствор | 120 | [7 empty] | 1
Бисульфат калия | Вод.раствор | KHSO4 | не определена | 20 | 1 | 1 | 1 | 1 | 1 | 1 | 1 | 1
Бисульфат калия | Вод.раствор | KHSO4 | не определена | 40 | 1 | 1 | 1 | 1 | 1 | 1 | 1 | 1
Бисульфат калия | Вод.раствор | KHSO4 | не определена | 60 | 1 | 1 | 1 | 1 | 1 | 1 | 1 | 1
Бисульфат калия | Вод.раствор | KHSO4 | не определена | 80 |  | 1 | 1 | 1 | 2 | 1 | 1 | 1
Бисульфат калия | Вод.раствор | KHSO4 | не определена | 100 |  |  | 1 |  |  |  | 1 | 1
Бисульфат калия | Вод.раствор | KHSO4 | не определена | 120 |  |  | 1 |  |  |  |  | 1
Бисульфит кальция | Вод.раствор | Ca(HSO3)2 | Насыщ раствор | 20 | 1 | 1 | 1 | 1 | 2 | 1 | 1 | 1
Бисульфит кальция | Вод.раствор | Ca(HSO3)2 | Насыщ раствор | 40 | 1 | 1 | 1 | 1 | 2 |  | 1 | 1
Бисульфит кальция | Вод.раствор | Ca(HSO3)2 | Насыщ раствор | 60 | 1 | 1 | 1 |  | 2 |  | 1 | 1
Бисульфит кальция | Вод.раствор | Ca(HSO3)2 | Насыщ раствор | 80 |  | 1 | 1 |  |  |  | 2 | 1
Бисульфит кальция | Вод.раствор | Ca(HSO3)2 | Насыщ раствор | 100 |  | 1 | 1 |  |  |  |  | 1
Бисульфит кальция | Вод.раствор | Ca(HSO3)2 | Насыщ раствор | 120
Битум |  |  | Промышленный раствор | 20 | 3 | 1 | 1 | 3 | 2 | 3 | 1 | 1
Битум |  |  | Промышленный раствор | 40 |  | 1 | 1 |  | 2 |  | 1 | 1
Битум |  |  | Промышленный раствор | 60 |  | 1 | 1 |  |  |  | 1 | 1
Битум |  |  | Промышленный раствор | 80 |  |  | 1 |  |  |  | 1 | 1
Битум |  |  | Промышленный раствор | 100 |  |  | 1 |  |  |  |  | 1
Битум |  |  | Промышленный раствор | 120 |  |  | 1 |  |  |  |  | 1
Бихромат калия | Вод.раствор | K2Cr2O7 | Насыщ раствор | 20 | 1 | 1 | 1 | 1 | 2 | 1 | 1 | 1
Бихромат калия | Вод.раствор | K2Cr2O7 | Насыщ раствор | 40 | 1 | 1 | 1 | 1 |  | 1 | 1 | 1
Бихромат калия | Вод.раствор | K2Cr2O7 | Насыщ раствор | 60 | 2 | 1 | 1 | 1 |  | 1 | 1 | 1
Бихромат калия | Вод.раствор | K2Cr2O7 | Насыщ раствор | 80 |  | 2 | 1 | 1 |  | 1 | 1 | 1
Бихромат калия | Вод.раствор | K2Cr2O7 | Насыщ раствор | 100 |  |  | 1 |  |  |  | 1 | 1
Бихромат калия | Вод.раствор | K2Cr2O7 | Насыщ раствор | 120 |  |  | 1 |  |  |  |  | 1
Бихромат натрия | Вод.раствор | Na2Cr2O7 | Насыщ раствор | 20 | 1 | 1 | 1 | 1 | 1 | 1 | 1 | 1
Бихромат натрия | Вод.раствор | Na2Cr2O7 | Насыщ раствор | 40 | 1 | 1 | 1 | 1 | 1 | 1 | 1 | 1
Бихромат натрия | Вод.раствор | Na2Cr2O7 | Насыщ раствор | 60 | 1 | 1 | 1 | 1 | 1 | 1 | 1 | 1
Бихромат натрия | Вод.раствор | Na2Cr2O7 | Насыщ раствор | 80 |  | 2 | 1 | 2 | 2 | 1 | 1 | 1
Бихромат натрия | Вод.раствор | Na2Cr2O7 | Насыщ раствор | 100 |  |  | 1 |  |  |  | 1 | 1
Бихромат натрия | Вод.раствор | Na2Cr2O7 | Насыщ раствор | 120 |  |  | 1 |  |  |  |  | 1
Борная кислота | Вод.раствор | H3BO3 | Насыщ раствор | 20 | 1 | 1 | 1 | 1 | 1 | 1 | 1 | 1
Борная кислота | Вод.раствор | H3BO3 | Насыщ раствор | 40 | 1 | 1 | 1 | 1 | 1 | 1 | 1 | 1
Борная кислота | Вод.раствор | H3BO3 | Насыщ раствор | 60 | 2 | 1 | 1 | 2 | 1 | 1 | 1 | 1
Борная кислота | Вод.раствор | H3BO3 | Насыщ раствор | 80 |  | 1 | 1 |  | 2 | 2 | 1 | 1
Борная кислота | Вод.раствор | H3BO3 | Насыщ раствор | 100 |  | 1 | 1 |  |  |  | 2 | 1
Борная кислота | Вод.раствор | H3BO3 | Насыщ раствор | 120 |  |  | 1 |  |  |  |  | 1
Борноамиловый эфир | Технически чистый | (C5H11)3BO3 | 100 | 20 |  |  | 1 |  | 1 | 2 | 3 | 1
Борноамиловый эфир | Технически чистый | (C5H11)3BO3 | 100 | 40 |  |  | 1 |  |  |  |  | 1
Борноамиловый эфир | Технически чистый | (C5H11)3BO3 | 100 | 60 |  |  | 1 |  |  |  |  | 1
Борноамиловый эфир | Технически чистый | (C5H11)3BO3 | 100 | 80 |  |  | 1 |  |  |  |  | 1
Борноамиловый эфир | Технически чистый | (C5H11)3BO3 | 100 | 100 |  |  | 1 |  |  |  |  | 1
Борноамиловый эфир | Технически чистый | (C5H11)3BO3 | 100 | 120 |  |  | 1 |  |  |  |  | 1
Борнокислый калий | Вод.раствор | K3BO3 | Насыщ раствор | 20 | 1 | 1 | 1 | 1 | 1 | 1 | 1 | 1
Борнокислый калий | Вод.раствор | K3BO3 | Насыщ раствор | 40 | 1 | 1 | 1 | 1 | 1 | 1 | 1 | 1
Борнокислый калий | Вод.раствор | K3BO3 | Насыщ раствор | 60 | 2 | 1 | 1 | 1 | 1 | 1 | 1 | 1
Борнокислый калий | Вод.раствор | K3BO3 | Насыщ раствор | 80 |  |  | 1 | 1 |  |  |  | 1
Борнокислый калий | Вод.раствор | K3BO3 | Насыщ раствор | 100 |  |  | 1 |  |  |  |  | 1
Борнокислый калий | Вод.раствор | K3BO3 | Насыщ раствор | 120 |  |  | 1 |  |  |  |  | 1
Борнокислый натрий | Вод.раствор | Na2B4O7 | Насыщ раствор | 20 |  | 1 | 1 |  | 1 | 1 | 1 | 1
Борнокислый натрий | Вод.раствор | Na2B4O7 | Насыщ раствор | 40 |  | 1 | 1 |  |  | 1 | 1 | 1
Борнокислый натрий | Вод.раствор | Na2B4O7 | Насыщ раствор | 60 |  | 1 | 1 |  |  | 1 | 1 | 1
Борнокислый натрий | Вод.раствор | Na2B4O7 | Насыщ раствор | 80 |  | 1 | 1 |  |  |  | 1 | 1
Борнокислый натрий | Вод.раствор | Na2B4O7 | Насыщ раствор | 100 |  |  | 1 |  |  |  |  | 1
Борнокислый натрий | Вод.раствор | Na2B4O7 | Насыщ раствор | 120 |  |  | 1 |  |  |  |  | 1
Борофторид меди | Вод.раствор | CuBF4 | не определена | 20 | 1 | 1 | 1 | 1 | 1 | 1 | 1 | 1
Борофторид меди | Вод.раствор | CuBF4 | не определена | 40 |  |  | 1 |  |  | 1 |  | 1
Борофторид меди | Вод.раствор | CuBF4 | не определена | 60 |  |  | 1 |  |  | 1 |  | 1
Борофторид меди | Вод.раствор | CuBF4 | не определена | 80 |  |  | 1 |  |  | 1 |  | 1
Борофторид меди | Вод.раствор | CuBF4 | не определена | 100 |  |  | 1 |  |  | 2 |  | 1
Борофторид меди | Вод.раствор | CuBF4 | не определена | 120 |  |  | 1 |  |  |  |  | 1
Борофтористоводородная кислота | Технически чистый | HBF4 | 100 | 20 | 1 | 1 | 1 | 1 | 2 | 1 | 1 | 1
Борофтористоводородная кислота | Технически чистый | HBF4 | 100 | 40 | 1 | 1 | 1 | 1 |  | 1 | 1 | 1
Борофтористоводородная кислота | Технически чистый | HBF4 | 100 | 60 | 2 | 1 | 1 | 1 |  | 1 | 1 | 1
Борофтористоводородная кислота | Технически чистый | HBF4 | 100 | 80 |  | 2 | 1 | 2 |  | 2 | 1 | 1
Борофтористоводородная кислота | Технически чистый | HBF4 | 100 | 100 |  |  | 1 |  |  |  |  | 1
Борофтористоводородная кислота | Технически чистый | HBF4 | 100 | 120 |  |  | 1 |  |  |  |  | 1
Борофтористоводородная кислота |  | HBF4 | не определена | 20 | 1 | 1 | 1 | 1 |  | 1 | 1 | 1
Борофтористоводородная кислота |  | HBF4 | не определена | 40 | 1 | 1 | 1 | 1 |  | 1 | 1 | 1
Борофтористоводородная кислота |  | HBF4 | не определена | 60 | 2 | 1 | 1 | 1 |  | 1 | 1 | 1
Борофтористоводородная кислота |  | HBF4 | не определена | 80 |  | 2 | 1 | 1 |  | 2 | 1 | 1
Борофтористоводородная кислота |  | HBF4 | не определена | 100 |  |  | 1 |  |  |  |  | 1
Борофтористоводородная кислота |  | HBF4 | не определена | 120 |  |  | 1 |  |  |  |  | 1
Бром газообразный |  | Br2 | Высокая | 20 | 3 | 3 | 1 | 3 | 3 | 3 | 1 | 1
Бром газообразный |  | Br2 | Высокая | 40 |  |  | 1 |  |  |  |  | 1
Бром газообразный |  | Br2 | Высокая | 60 |  |  | 1 |  |  |  |  | 1
Бром газообразный |  | Br2 | Высокая | 80 |  |  | 1
Бром газообразный |  | Br2 | Высокая | 100 |  |  | 2
Бром газообразный |  | Br2 | Высокая | 120
Бром жидкий | Технически чистый | Br2 | 100 | 20 | 3 | 3 | 1 |  | 3 | 3 | 1 | 1
Бром жидкий | Технически чистый | Br2 | 100 | 40 |  |  | 1 |  |  |  | 1 | 1
Бром жидкий | Технически чистый | Br2 | 100 | 60 |  |  | 1 |  |  |  | 1 | 1
Бром жидкий | Технически чистый | Br2 | 100 | 80 |  |  | 1 |  |  |  | 1 | 1
Бром жидкий | Технически чистый | Br2 | 100 | 100 |  |  | 2
Бром жидкий | Технически чистый | Br2 | 100 | 120
Бромат натрия | Вод.раствор | NaBrO3 | Любая | 20 | 1 | 1 | 1 |  | 1 | 1 | 1 | 1
Бромат натрия | Вод.раствор | NaBrO3 | Любая | 40 | 2 | 2 | 1 |  | 2 | 1 | 1 | 1
Бромат натрия | Вод.раствор | NaBrO3 | Любая | 60 |  |  | 1 |  | 3 | 1 | 1 | 1
Бромат натрия | Вод.раствор | NaBrO3 | Любая | 80 |  |  | 1 |  |  |  |  | 1
Бромат натрия | Вод.раствор | NaBrO3 | Любая | 100 |  |  | 1 |  |  |  |  | 1
Бромат натрия | Вод.раствор | NaBrO3 | Любая | 120
Бромат натрия | Вод.раствор | NaBr | Насыщ раствор | 20 | 1 | 1 | 1 | 1 | 1 | 1 | 1 | 1
Бромат натрия | Вод.раствор | NaBr | Насыщ раствор | 40 | 1 | 1 | 1 | 1 | 2 | 1 | 1 | 1
Бромат натрия | Вод.раствор | NaBr | Насыщ раствор | 60 | 2 | 1 | 1 | 1 | 3 | 1 | 1 | 1
Бромат натрия | Вод.раствор | NaBr | Насыщ раствор | 80 |  |  | 1 |  |  |  | 1 | 1
Бромат натрия | Вод.раствор | NaBr | Насыщ раствор | 100 |  |  | 1 |  |  |  |  | 1
Бромат натрия | Вод.раствор | NaBr | Насыщ раствор | 120 |  |  | 1 |  |  |  |  | 1
Бромидметила | Технически чистый | CH3Br | 100 | 20 | 3 | 3 | 1 |  | 3 | 3 | 1 | 1
Бромидметила | Технически чистый | CH3Br | 100 | 40 |  |  | 1 |  |  |  |  | 1
Бромидметила | Технически чистый | CH3Br | 100 | 60 |  |  | 1 |  |  |  |  | 1
Бромидметила | Технически чистый | CH3Br | 100 | 80 | [7 empty] | 1
Бромидметила | Технически чистый | CH3Br | 100 | 100 | [7 empty] | 1
Бромидметила | Технически чистый | CH3Br | 100 | 120
Бромистоводородная кислота |  | HBr | 10 | 20 | 1 | 1 | 1 | 1 | 3 | 1 | 1 | 2
Бромистоводородная кислота |  | HBr | 10 | 40 | 2 | 1 | 1 | 1 |  |  |  | 1
Бромистоводородная кислота |  | HBr | 10 | 60 | 2 | 1 | 1 | 2 |  |  |  | 1
Бромистоводородная кислота |  | HBr | 10 | 80 |  | 2 | 1 | 3 |  |  |  | 1
Бромистоводородная кислота |  | HBr | 10 | 100 |  | 3 | 1 | 3 |  | 3 |  | 1
Бромистоводородная кислота |  | HBr | 10 | 120
Бромистоводородная кислота |  | HBr | 48 | 20 | 1 | 1 | 1 | 1 | 3 | 1 | 1
Бромистоводородная кислота |  | HBr | 48 | 40 | 2 | 1 | 1 | 1
Бромистоводородная кислота |  | HBr | 48 | 60 | 2 | 2 | 1 | 2
Бромистоводородная кислота |  | HBr | 48 | 80 |  | 3 | 1 | 3
Бромистоводородная кислота |  | HBr | 48 | 100 |  | 3 | 1 | 3 |  | 3 | 3
Бромистоводородная кислота |  | HBr | 48 | 120
Бромистый калий | Вод.раствор | KBr | Насыщ раствор | 20 | 1 | 1 | 1 | 1 | 1 | 1 | 1 | 1
Бромистый калий | Вод.раствор | KBr | Насыщ раствор | 40 | 1 | 1 | 1 | 1 | 1 | 1 | 1 | 1
Бромистый калий | Вод.раствор | KBr | Насыщ раствор | 60 | 2 | 1 | 1 | 1 | 1 | 1 | 1 | 1
Бромистый калий | Вод.раствор | KBr | Насыщ раствор | 80 |  |  | 1 | 1 | 2 | 1 | 1 | 1
Бромистый калий | Вод.раствор | KBr | Насыщ раствор | 100 |  |  | 1 |  |  | 1 | 1 | 1
Бромистый калий | Вод.раствор | KBr | Насыщ раствор | 120 |  |  | 1 |  |  |  |  | 1
Бромистый литий | Вод.раствор | LiBr | 60 | 20 | 1 |  | 1 |  | 1 | 1 | 1 | 1
Бромистый литий | Вод.раствор | LiBr | 60 | 40 | 1 |  | 1 |  |  |  | 1 | 1
Бромистый литий | Вод.раствор | LiBr | 60 | 60 | 1 |  | 1 |  |  |  | 1 | 1
Бромистый литий | Вод.раствор | LiBr | 60 | 80 |  |  | 1 |  |  |  | 1 | 1
Бромистый литий | Вод.раствор | LiBr | 60 | 100 |  |  | 1 |  |  |  | 1 | 1
Бромистый литий | Вод.раствор | LiBr | 60 | 120 |  |  | 1 |  |  |  |  | 1
Бромистый метилен |  | CH2Br2 | 100 | 20 |  |  | 1 |  | 3 | 3 | 1 | 1
Бромистый метилен |  | CH2Br2 | 100 | 40 |  |  | 1 |  |  |  |  | 1
Бромистый метилен |  | CH2Br2 | 100 | 60 |  |  | 1 |  |  |  |  | 1
Бромистый метилен |  | CH2Br2 | 100 | 80 |  |  | 1 |  |  |  |  | 1
Бромистый метилен |  | CH2Br2 | 100 | 100 |  |  | 1 |  |  |  |  | 1
Бромистый метилен |  | CH2Br2 | 100 | 120 |  |  | 1 |  |  |  |  | 1
Бромная вода |  | Br2+H2O | Насыщ раствор | 20 | 2 | 2 | 1 | 1 | 3 | 3 | 1 | 1
Бромная вода |  | Br2+H2O | Насыщ раствор | 40 | 3 | 3 | 1 | 1 |  |  | 1 | 1
Бромная вода |  | Br2+H2O | Насыщ раствор | 60 |  |  | 1 | 1 |  |  |  | 1
Бромная вода |  | Br2+H2O | Насыщ раствор | 80 |  |  | 2 | 1
Бромная вода |  | Br2+H2O | Насыщ раствор | 100 |  |  | 2
Бромная вода |  | Br2+H2O | Насыщ раствор | 120
Бромноватая кислота |  | HBrO3 | 10 | 20 | 1 |  | 1 | 1 |  |  |  | 1
Бромноватая кислота |  | HBrO3 | 10 | 40 | 1 |  | 1 | 1 |  |  |  | 1
Бромноватая кислота |  | HBrO3 | 10 | 60 | 1 |  | 1 | 1 |  |  |  | 1
Бромноватая кислота |  | HBrO3 | 10 | 80 |  |  | 1 | 1 |  |  |  | 1
Бромноватая кислота |  | HBrO3 | 10 | 100 |  |  | 1 | 1 |  |  |  | 1
Бромноватая кислота |  | HBrO3 | 10 | 120
Бромноватокислый калий | Вод.раствор | KBrO3 | Насыщ раствор | 20 | 1 | 1 | 1 | 1 | 1 | 1 | 1 | 1
Бромноватокислый калий | Вод.раствор | KBrO3 | Насыщ раствор | 40 | 1 | 1 | 1 | 1 | 1 | 1 | 1 | 1
Бромноватокислый калий | Вод.раствор | KBrO3 | Насыщ раствор | 60 | 2 | 1 | 1 | 1 | 1 | 1 | 1 | 1
Бромноватокислый калий | Вод.раствор | KBrO3 | Насыщ раствор | 80 |  | 1 | 1 | 1 | 2 | 1 | 1 | 1
Бромноватокислый калий | Вод.раствор | KBrO3 | Насыщ раствор | 100 |  | 2 | 1 |  |  | 1 | 1 | 1
Бромноватокислый калий | Вод.раствор | KBrO3 | Насыщ раствор | 120 |  |  | 1 |  |  |  |  | 1
Бура (тетраборнокислый натрий) | Вод.раствор | Na2B4O7 | Любая | 20 | 1 | 1 | 1 | 1 | 1 | 1 | 1 | 1
Бура (тетраборнокислый натрий) | Вод.раствор | Na2B4O7 | Любая | 40 | 1 | 1 | 1 | 1 | 1 | 1 | 1 | 1
Бура (тетраборнокислый натрий) | Вод.раствор | Na2B4O7 | Любая | 60 | 2 | 1 | 1 | 1 | 1 | 1 | 1 | 1
Бура (тетраборнокислый натрий) | Вод.раствор | Na2B4O7 | Любая | 80 |  | 1 | 1 | 1 |  | 1 | 1 | 1
Бура (тетраборнокислый натрий) | Вод.раствор | Na2B4O7 | Любая | 100 |  | 1 | 1 |  |  |  |  | 1
Бура (тетраборнокислый натрий) | Вод.раствор | Na2B4O7 | Любая | 120 |  |  | 1 |  |  |  |  | 1
Бутадиен | Газ | CH2=CH-CH=CH2 | 100 | 20 | 1 | 1 | 1 | 1 | 2 | 3 | 1 | 1
Бутадиен | Газ | CH2=CH-CH=CH2 | 100 | 40 | 1 | 2 | 1 | 1 | 3 |  | 1 | 1
Бутадиен | Газ | CH2=CH-CH=CH2 | 100 | 60 | 1 | 3 | 1 |  |  |  | 1 | 1
Бутадиен | Газ | CH2=CH-CH=CH2 | 100 | 80 |  |  | 1 |  |  |  |  | 1
Бутадиен | Газ | CH2=CH-CH=CH2 | 100 | 100 |  |  | 1 |  |  |  |  | 1
Бутадиен | Газ | CH2=CH-CH=CH2 | 100 | 120 |  |  | 1 |  |  |  |  | 1
Бутан |  | CH3CH2CH2CH3 | 100 | 20 | 1 | 1 | 1 | 1 | 2 | 3 | 1 | 1
Бутан |  | CH3CH2CH2CH3 | 100 | 40 | 1 |  | 1 | 1 |  |  | 1 | 1
Бутан |  | CH3CH2CH2CH3 | 100 | 60 | 1 |  | 1 | 1 |  |  | 1 | 1
Бутан |  | CH3CH2CH2CH3 | 100 | 80 |  |  | 1 | 1 |  |  | 1 | 1
Бутан |  | CH3CH2CH2CH3 | 100 | 100 |  |  | 1 |  |  |  |  | 1
Бутан |  | CH3CH2CH2CH3 | 100 | 120 |  |  | 1 |  |  |  |  | 1
Бутандиол | Вод.раствор | OHCH2CH2CH2CH2OH | 10 | 20 | 1 | 1 | 1 |  | 1 | 1 | 1 | 1
Бутандиол | Вод.раствор | OHCH2CH2CH2CH2OH | 10 | 40 | 2 | 1 | 1 |  | 1 | 1 |  | 1
Бутандиол | Вод.раствор | OHCH2CH2CH2CH2OH | 10 | 60 | 3 | 1 | 1 |  |  |  |  | 1
Бутандиол | Вод.раствор | OHCH2CH2CH2CH2OH | 10 | 80
Бутандиол | Вод.раствор | OHCH2CH2CH2CH2OH | 10 | 100
Бутандиол | Вод.раствор | OHCH2CH2CH2CH2OH | 10 | 120
Бутандиол | Вод.раствор | OHCH2CH2CH2CH2OH | Промышленный раствор | 20 | 2 | 2 | 1 |  |  |  | 1 | 1
Бутандиол | Вод.раствор | OHCH2CH2CH2CH2OH | Промышленный раствор | 40 | 3 | 2 | 1 |  |  |  |  | 1
Бутандиол | Вод.раствор | OHCH2CH2CH2CH2OH | Промышленный раствор | 60 | 3 | 2 | 1 |  |  |  |  | 1
Бутандиол | Вод.раствор | OHCH2CH2CH2CH2OH | Промышленный раствор | 80
Бутандиол | Вод.раствор | OHCH2CH2CH2CH2OH | Промышленный раствор | 100
Бутандиол | Вод.раствор | OHCH2CH2CH2CH2OH | Промышленный раствор | 120
Бутилакрилат | Технически чистый | CH2=CHCOOC4H9 | 100 | 20 | 3 | 3 | 1 | 3 | 3 | 1 | 3 | 1
Бутилакрилат | Технически чистый | CH2=CHCOOC4H9 | 100 | 40 |  |  | 2 |  |  |  |  | 1
Бутилакрилат | Технически чистый | CH2=CHCOOC4H9 | 100 | 60 |  |  | 2 |  |  |  |  | 1
Бутилакрилат | Технически чистый | CH2=CHCOOC4H9 | 100 | 80 |  |  | 3
Бутилакрилат | Технически чистый | CH2=CHCOOC4H9 | 100 | 100
Бутилакрилат | Технически чистый | CH2=CHCOOC4H9 | 100 | 120
Бутиламин | Вод.раствор | CH3(CH2)3NH2 | Насыщ раствор | 20 | 3 | 3 | 2 | 3 | 3 | 3 | 3
Бутиламин | Вод.раствор | CH3(CH2)3NH2 | Насыщ раствор | 40 |  |  | 3
Бутиламин | Вод.раствор | CH3(CH2)3NH2 | Насыщ раствор | 60
Бутиламин | Вод.раствор | CH3(CH2)3NH2 | Насыщ раствор | 80
Бутиламин | Вод.раствор | CH3(CH2)3NH2 | Насыщ раствор | 100
Бутиламин | Вод.раствор | CH3(CH2)3NH2 | Насыщ раствор | 120
Бутилацетат | Технически чистый | CH3COOCH2CH2CH2CH3 | 100 | 20 | 3 | 2 | 1 | 2 | 3 | 2 | 3 | 1
Бутилацетат | Технически чистый | CH3COOCH2CH2CH2CH3 | 100 | 40 | 3 | 3 | 2 |  |  | 2 |  | 1
Бутилацетат | Технически чистый | CH3COOCH2CH2CH2CH3 | 100 | 60 |  |  | 3 |  |  | 3 |  | 1
Бутилацетат | Технически чистый | CH3COOCH2CH2CH2CH3 | 100 | 80 | [7 empty] | 2
Бутилацетат | Технически чистый | CH3COOCH2CH2CH2CH3 | 100 | 100
Бутилацетат | Технически чистый | CH3COOCH2CH2CH2CH3 | 100 | 120
Бутилен | Технически чистый | CH2=CH-CH2CH3 | 100 | 20 | 1 | 3 | 1 | 1 | 1 | 3 | 1 | 1
Бутилен | Жидкий | CH2=CH-CH2CH3 | 100 | 20 | 1 | 3 | 1 | 1 | 1 | 3 | 1 | 1
Бутилен | Технически чистый | CH2=CH-CH2CH3 | 100 | 40 |  |  | 1 |  |  |  | 1 | 1
Бутилен | Жидкий | CH2=CH-CH2CH3 | 100 | 40
Бутилен | Технически чистый | CH2=CH-CH2CH3 | 100 | 60 |  |  | 1 |  |  |  | 1 | 1
Бутилен | Жидкий | CH2=CH-CH2CH3 | 100 | 60
Бутилен | Технически чистый | CH2=CH-CH2CH3 | 100 | 80 |  |  | 1 |  |  |  | 1 | 1
Бутилен | Жидкий | CH2=CH-CH2CH3 | 100 | 80
Бутилен | Жидкий | CH2=CH-CH2CH3 | 100 | 100
Бутилен | Технически чистый | CH2=CH-CH2CH3 | 100 | 100 |  |  | 1 |  |  |  |  | 1
Бутилен | Жидкий | CH2=CH-CH2CH3 | 100 | 120
Бутилен | Технически чистый | CH2=CH-CH2CH3 | 100 | 120
Бутиленгликоль | Технически чистый | OHCH2-CH=CH-CH2OH | 100 | 20 | 1 | 1 | 1 |  | 3 | 1 | 1 | 1
Бутиленгликоль | Технически чистый | OHCH2-CH=CH-CH2OH | 100 | 40 | 1 | 1 | 1 |  |  | 1 | 1 | 1
Бутиленгликоль | Технически чистый | OHCH2-CH=CH-CH2OH | 100 | 60 | 2 | 1 | 1 |  |  | 1 | 2 | 1
Бутиленгликоль | Технически чистый | OHCH2-CH=CH-CH2OH | 100 | 80 |  |  | 1 |  |  |  |  | 1
Бутиленгликоль | Технически чистый | OHCH2-CH=CH-CH2OH | 100 | 100 | [7 empty] | 1
Бутиленгликоль | Технически чистый | OHCH2-CH=CH-CH2OH | 100 | 120
Бутил-фенол | Технически чистый | C4H9C6H4OH | 100 | 20 | 3 | 3 | 1 |  | 3 | 3 | 2 | 1
Бутил-фенол | Технически чистый | C4H9C6H4OH | 100 | 40 | 3 |  | 1 |  |  |  |  | 1
Бутил-фенол | Технически чистый | C4H9C6H4OH | 100 | 60 |  |  | 1 |  |  |  |  | 1
Бутил-фенол | Технически чистый | C4H9C6H4OH | 100 | 80 |  |  | 1 |  |  |  |  | 1
Бутил-фенол | Технически чистый | C4H9C6H4OH | 100 | 100 | [7 empty] | 1
Бутил-фенол | Технически чистый | C4H9C6H4OH | 100 | 120 | [7 empty] | 1
Бутилфталат | Технически чистый | HOOCC6H4COOC4H9 | 100 | 20 |  | 3 | 1 |  | 3 | 2 | 2 | 1
Бутилфталат | Технически чистый | HOOCC6H4COOC4H9 | 100 | 40 |  | 3 | 2 |  |  |  | 2 | 1
Бутилфталат | Технически чистый | HOOCC6H4COOC4H9 | 100 | 60 |  |  | 3 |  |  |  | 3
Бутилфталат | Технически чистый | HOOCC6H4C00C4H9 | 100 | 80
Бутилфталат | Технически чистый | HOOCC6H4COOC4H9 | 100 | 100
Бутилфталат | Технически чистый | HOOCC6H4COOC4H9 | 100 | 120
Вазелиновое масло |  |  | Промышленный раствор | 20 | 1 | 1 | 1 | 1 | 1 | 3 | 1 | 1
Вазелиновое масло |  |  | Промышленный раствор | 40 | 2 | 1 | 1 | 2 |  | 3 |  | 1
Вазелиновое масло |  |  | Промышленный раствор | 60 | 3 | 2 | 1 |  |  |  |  | 1
Вазелиновое масло |  |  | Промышленный раствор | 80 |  |  | 1 |  |  |  |  | 1
Вазелиновое масло |  |  | Промышленный раствор | 100 |  |  | 1 |  |  |  |  | 1
Вазелиновое масло |  |  | Промышленный раствор | 120
Винилацетат | Технически чистый | CH2=CHOOCCH3 | 100 | 20 | 3 | 1 | 1 | 3 | 3 | 2 | 3 | 1
Винилацетат | Технически чистый | CH2=CHOOCCH3 | 100 | 40 |  | 2 | 1 | 3 |  | 3 |  | 1
Винилацетат | Технически чистый | CH2=CHOOCCH3 | 100 | 60 |  | 2 | 1 | 3 |  |  |  | 1
Винилацетат | Технически чистый | CH2=CHOOCCH3 | 100 | 80 |  |  | 1 |  |  |  |  | 1
Винилацетат | Технически чистый | CH2=CHOOCCH3 | 100 | 100
Винилацетат | Технически чистый | CH2=CHOOCCH3 | 100 | 120
Винилхлорид | Технически чистый | CH2=CHCl | 100 | 20 | 3 |  | 1 |  | 3 | 2 | 1
Винилхлорид | Технически чистый | CH2=CHCl | 100 | 40 |  |  | 1
Винилхлорид | Технически чистый | CH2=CHCl | 100 | 60 |  |  | 1
Винилхлорид | Технически чистый | CH2=CHCl | 100 | 80 |  |  | 1
Винилхлорид | Технически чистый | CH2=CHCl | 100 | 100
Винилхлорид | Технически чистый | CH2=CHCl | 100 | 120
Винная кислота | Вод.раствор | COOH(CHOH)2COOH | Любая | 20 | 1 | 1 | 1 | 1 | 1 | 1 | 1 | 1
Винная кислота | Вод.раствор | COOH(CHOH)2COOH | Любая | 40 | 1 | 1 | 1 | 1 | 1 | 1 | 1 | 1
Винная кислота | Вод.раствор | COOH(CHOH)2COOH | Любая | 60 | 2 | 2 | 1 | 2 | 1 | 2 | 1 | 1
Винная кислота | Вод.раствор | COOH(CHOH)2COOH | Любая | 80 |  | 3 | 1 | 2 |  |  |  | 1
Винная кислота | Вод.раствор | COOH(CHOH)2COOH | Любая | 100 |  | 3 | 1
Винная кислота | Вод.раствор | COOH(CHOH)2COOH | Любая | 120 |  |  | 1
Вино |  |  | Промышленный раствор | 20 | 1 | 1 | 1 | 1 | 1 | 1 | 1 | 1
Вино |  |  | Промышленный раствор | 40 | 1 | 1 | 1 | 1 | 1 | 1 | 1 | 1
Вино |  |  | Промышленный раствор | 60 | 1 | 1 | 1 | 1 |  | 1 |  | 1
Вино |  |  | Промышленный раствор | 80 |  |  | 1 |  |  | 1 |  | 1
Вино |  |  | Промышленный раствор | 100 |  |  | 1 |  |  |  |  | 1
Вино |  |  | Промышленный раствор | 120
Виноградный уксус | Технически чистый |  | Промышленный раствор | 20 | 1 | 1 | 1 | 1 | 2 | 1 | 3 | 1
Виноградный уксус | Технически чистый |  | Промышленный раствор | 40 | 2 | 1 | 1 | 1 | 2 | 1 |  | 1
Виноградный уксус | Технически чистый |  | Промышленный раствор | 60 | 2 | 1 | 1 | 1 |  | 1 |  | 1
Виноградный уксус | Технически чистый |  | Промышленный раствор | 80 |  |  | 1 | 1 |  | 1 |  | 1
Виноградный уксус | Технически чистый |  | Промышленный раствор | 100 |  |  | 1 | 1 |  | 1 |  | 1
Виноградный уксус | Технически чистый |  | Промышленный раствор | 120
Виски |  |  | Промышленный раствор | 20 | 1 | 1 | 1 | 1 | 1 | 1 | 1 | 1
Виски |  |  | Промышленный раствор | 40 | 1 | 1 | 1 |  | 1 | 1 | 1 | 1
Виски |  |  | Промышленный раствор | 60 | 2 | 2 | 1 |  |  | 1 | 1 | 1
Виски |  |  | Промышленный раствор | 80 |  |  | 1 |  |  | 1 |  | 1
Виски |  |  | Промышленный раствор | 100 |  |  | 1 |  |  |  |  | 1
Виски |  |  | Промышленный раствор | 120 | [7 empty] | 1
Вода |  | H2O | 100 | 20 | 1 | 1 | 1 | 1 | 1 | 1 | 1 | 1
Вода |  | H2O | 100 | 40 | 1 | 1 | 1 | 1 | 1 | 1 | 1 | 1
Вода |  | H2O | 100 | 60 | 1 | 1 | 1 | 1 | 1 | 1 | 1 | 1
Вода |  | H2O | 100 | 80 |  | 1 | 1 | 1 |  |  |  | 1
Вода |  | H2O | 100 | 100 |  | 1 | 1 | 1
Вода |  | H2O | 100 | 120 |  |  | 1
Вода деминерализованная |  | H2O | 100 | 20 | 1 | 1 | 1 | 1 | 1 | 1 | 1 | 1
Вода деминерализованная |  | H2O | 100 | 40 | 1 | 1 | 1 | 1 | 1 | 1 | 1 | 1
Вода деминерализованная |  | H2O | 100 | 60 | 1 | 1 | 1 | 1 | 1 | 1 | 1 | 1
Вода деминерализованная |  | H2O | 100 | 80 |  | 1 | 1 | 1 |  | 1 | 1 | 1
Вода деминерализованная |  | H2O | 100 | 100 |  | 1 | 1 | 1 |  | 1 | 1 | 1
Вода деминерализованная |  | H2O | 100 | 120 |  |  | 1 |  |  |  |  | 1
Вода дистиллированная |  | H2O | 100 | 20 | 1 | 1 | 1 | 1 | 1 | 1 | 1 | 1
Вода дистиллированная |  | H2O | 100 | 40 | 1 | 1 | 1 | 1 | 1 | 1 | 1 | 1
Вода дистиллированная |  | H2O | 100 | 60 | 1 | 1 | 1 | 1 | 1 | 2 | 1 | 1
Вода дистиллированная |  | H2O | 100 | 80 |  | 1 | 1 | 1 | 1 |  | 1 | 1
Вода дистиллированная |  | H2O | 100 | 100 |  | 1 | 1 | 1 | 1 |  | 1 | 1
Вода дистиллированная |  | H2O | 100 | 120 |  |  | 1 |  |  |  |  | 1
Вода дождевая |  | H2O | 100 | 20 | 1 | 1 | 1 | 1 | 1 | 1 | 1 | 1
Вода дождевая |  | H2O | 100 | 40 | 1 | 1 | 1 | 1 | 1 | 1 | 1 | 1
Вода дождевая |  | H2O | 100 | 60 | 1 | 1 | 1 | 1 | 1 | 1 | 1 | 1
Вода дождевая |  | H2O | 100 | 80 |  | 1 | 1 | 1 |  | 1 | 1 | 1
Вода дождевая |  | H2O | 100 | 100 |  | 1 | 1 | 1 |  | 1 | 1 | 1
Вода дождевая |  | H2O | 100 | 120 |  |  | 1 |  |  |  |  | 1
Вода морская |  |  | 100 | 20 | 1 | 1 | 1 | 1 | 2 | 1 | 1 | 1
Вода морская |  |  | 100 | 40 | 1 | 1 | 1 | 1 |  | 1 | 1 | 1
Вода морская |  |  | 100 | 60 | 2 | 1 | 1 | 1 |  | 1 | 1 | 1
Вода морская |  |  | 100 | 80 |  | 1 | 1 | 1 |  | 1 | 1 | 1
Вода морская |  |  | 100 | 100 |  | 1 | 1 | 1 |  | 1 | 1 | 1
Вода морская |  |  | 100 | 120 |  |  | 1 |  |  |  |  | 1
Вода питьевая |  | H2O | 100 | 20 | 1 | 1 | 1 | 1 | 1 | 1 | 1 | 1
Вода питьевая |  | H2O | 100 | 40 | 1 | 1 | 1 | 1 | 1 | 1 | 1 | 1
Вода питьевая |  | H2O | 100 | 60 | 1 | 1 | 1 | 1 | 1 | 2 | 1 | 1
Вода питьевая |  | H2O | 100 | 80 |  | 1 | 1 | 1 | 2 |  | 1 | 1
Вода питьевая |  | H2O | 100 | 100 |  | 1 | 1 | 1 |  |  | 1 | 1
Вода питьевая |  | H2O | 100 | 120 |  |  | 1 |  |  |  |  | 1
Вода сконденсированная |  | H2O | 100 | 20 | 1 | 1 | 1 | 1 | 1 | 1 | 1 | 1
Вода сконденсированная |  | H2O | 100 | 40 | 1 | 1 | 1 | 1 | 1 | 1 | 1 | 1
Вода сконденсированная |  | H2O | 100 | 60 | 2 | 1 | 1 |  | 1 | 2 | 1 | 1
Вода сконденсированная |  | H2O | 100 | 80 |  |  | 1 |  | 2 |  | 1 | 1
Вода сконденсированная |  | H2O | 100 | 100 |  |  | 1 |  |  |  |  | 1
Вода сконденсированная |  | H2O | 100 | 120 |  |  | 1 |  |  |  |  | 1
Вода соленая |  | H2O+NaCl | Насыщ раствор | 20 | 1 | 1 | 1 |  | 2 | 1 | 1 | 1
Вода соленая |  | H2O+NaCl | Насыщ раствор | 40 | 1 | 1 | 1 |  | 2 | 1 | 1 | 1
Вода соленая |  | H2O+NaCl | Насыщ раствор | 60 | 1 | 1 | 1 |  | 2 | 1 | 1 | 1
Вода соленая |  | H2O+NaCl | Насыщ раствор | 80 |  | 1 | 1 |  |  | 1 | 1 | 1
Вода соленая |  | H2O+NaCl | Насыщ раствор | 100 |  |  | 1 |  |  |  |  | 1
Вода соленая |  | H2O+NaCl | Насыщ раствор | 120 |  |  | 1 |  |  |  |  | 1
Водород |  | H2 | 100 | 20 | 1 | 1 | 1 | 1 | 1 | 1 | 1 | 1
Водород |  | H2 | 100 | 40 | 1 | 1 | 1 | 1 | 1 | 1 | 1 | 1
Водород |  | H2 | 100 | 60 | 1 | 1 | 1 | 1 | 1 | 1 | 1 | 1
Водород |  | H2 | 100 | 80 |  | 3 | 1 |  | 1 | 1 | 1 | 1
Водород |  | H2 | 100 | 100 |  | 3 | 2 |  |  | 1 | 1 | 1
Водород |  | H2 | 100 | 120 | [7 empty] | 1
Газ кислотными парами |  |  | не определена | 40 | 1 |  | 1
Газ с кислотными парами |  |  | не определена | 20 | 1 |  | 1 | 1 |  | 1
Газ с кислотными парами |  |  | не определена | 60 | 1 |  | 1
Газ с кислотными парами |  |  | не определена | 80
Газ с кислотными парами |  |  | не определена | 100
Газ с кислотными парами |  |  | не определена | 120
Газ с нитрозными парами |  |  | Следы | 20 | 1 | 1 | 1 | 1 | 3 | 2 | 1 | 1
Газ с нитрозными парами |  |  | Следы | 40 | 1 | 1 | 1 |  |  |  |  | 1
Газ с нитрозными парами |  |  | Следы | 60 | 1 | 1 | 1 |  |  |  |  | 1
Газ с нитрозными парами |  |  | Следы | 80
Газ с нитрозными парами |  |  | Следы | 100
Газ с нитрозными парами |  |  | Следы | 120
Газообразный аммиак | Технически чистый | NH3 | 100 | 20 | 1 | 1 | 1 | 1 | 2 | 1 | 3 | 1
Газообразный аммиак | Технически чистый | NH3 | 100 | 40 | 1 | 1 | 1 | 1 | 2 | 1 |  | 1
Газообразный аммиак | Технически чистый | NH3 | 100 | 60 | 1 | 2 | 2 | 2 | 2 | 2 |  | 1
Газообразный аммиак | Технически чистый | NH3 | 100 | 80 |  | 2 | 2 |  |  |  |  | 1
Газообразный аммиак | Технически чистый | NH3 | 100 | 100 |  |  | 2 |  |  |  |  | 1
Газообразный аммиак | Технически чистый | NH3 | 100 | 120 | [7 empty] | 1
Газообразный озон |  | O3 | >2 | 20 | 1 | 2 | 1 |  | 3 | 1 | 2 | 1
Газообразный озон |  | O3 | >2 | 40 |  | 3 | 1 |  |  |  |  | 1
Газообразный озон |  | O3 | >2 | 60 |  |  | 2 |  |  |  |  | 1
Газообразный озон |  | O3 | >2 | 80 | [7 empty] | 1
Газообразный озон |  | O3 | >2 | 100 | [7 empty] | 1
Газообразный озон |  | O3 | >2 | 120 | [7 empty] | 1
Газообразный хлор | Влажный | Cl2 | Любая | 20 | 2 | 3 | 1 | 2 | 3 | 3 | 1 | 1
Газообразный хлор | Влажный | Cl2 | Любая | 40 | 3 |  | 1 |  |  |  |  | 1
Газообразный хлор | Влажный | Cl2 | Любая | 60 |  |  | 1 |  |  |  |  | 1
Газообразный хлор | Влажный | Cl2 | Любая | 80 |  |  | 1 |  |  |  |  | 1
Газообразный хлор | Влажный | Cl2 | Любая | 100 |  |  | 2 |  |  |  |  | 1
Газообразный хлор | Влажный | Cl2 | Любая | 120
Галлиевая кислота | Вод.раствор | (OH)3C6H2COOH | Насыщ раствор | 20 |  |  | 1 |  |  | 1 | 1 | 1
Галлиевая кислота | Вод.раствор | (OH)3C6H2COOH | Насыщ раствор | 40 |  |  | 2 |  |  |  |  | 1
Галлиевая кислота | Вод.раствор | (OH)3C6H2COOH | Насыщ раствор | 60 |  |  | 3 |  |  |  |  | 1
Галлиевая кислота | Вод.раствор | (OH)3C6H2COOH | Насыщ раствор | 80 |  |  | 3 |  |  |  |  | 1
Галлиевая кислота | Вод.раствор | (OH)3C6H2COOH | Насыщ раствор | 100 | [7 empty] | 1
Галлиевая кислота | Вод.раствор | (OH)3C6H2COOH | Насыщ раствор | 120
Гексан | Технически чистый | C6H14 | 100 | 20 | 1 | 1 | 1 | 1 |  | 3 |  | 1
Гексан | Технически чистый | C6H14 | 100 | 40 | 2 | 2 | 1 |  |  |  |  | 1
Гексан | Технически чистый | C6H14 | 100 | 60 | 2 | 2 | 1 |  |  |  |  | 1
Гексан | Технически чистый | C6H14 | 100 | 80
Гексан | Технически чистый | C6H14 | 100 | 100
Гексан | Технически чистый | C6H14 | 100 | 120
Гексацианожелезо-кислый калий | Вод.раствор | K4Fe(CN)63H2O | Насыщ раствор | 20 | 1 | 1 | 1 | 1 | 1 | 1 | 1 | 1
Гексацианожелезо-кислый калий | Вод.раствор | K4Fe(CN)63H2O | Насыщ раствор | 40 | 1 | 1 | 1 |  |  | 1 | 1 | 1
Гексацианожелезо-кислый калий | Вод.раствор | K4Fe(CN)63H2O | Насыщ раствор | 60 | 1 | 1 | 1 |  |  | 1 | 1 | 1
Гексацианожелезо-кислый калий | Вод.раствор | K4Fe(CN)63H2O | Насыщ раствор | 80 |  | 1 | 1 |  |  |  |  | 1
Гексацианожелезо-кислый калий | Вод.раствор | K4Fe(CN)63H2O | Насыщ раствор | 100 |  | 2 | 1 |  |  |  |  | 1
Гексацианожелезо-кислый калий | Вод.раствор | K4Fe(CN)63H2O | Насыщ раствор | 120 |  |  | 1 |  |  |  |  | 1
Гептан | Технически чистый | C7H16 | 100 | 20 | 2 | 3 | 1 | 2 |  |  | 1 | 1
Гептан | Технически чистый | C7H16 | 100 | 40 |  | 3 | 1 |  |  |  |  | 1
Гептан | Технически чистый | C7H16 | 100 | 60 |  |  | 1 |  |  |  |  | 1
Гептан | Технически чистый | C7H16 | 100 | 80
Гептан | Технически чистый | C7H16 | 100 | 100
Гептан | Технически чистый | C7H16 | 100 | 120
Гидразиновый гидрат | Вод.раствор | NH2-NH2 H2O | Разбав.раствор | 20 | 1 | 1 | 1 | 1 | 3 | 1 | 1 | 1
Гидразиновый гидрат | Вод.раствор | NH2-NH2 H2O | Разбав.раствор | 40 |  | 1 | 1 |  |  |  |  | 1
Гидразиновый гидрат | Вод.раствор | NH2-NH2 H2O | Разбав.раствор | 60 |  | 1 | 2 |  |  |  |  | 1
Гидразиновый гидрат | Вод.раствор | NH2-NH2 H2O | Разбав.раствор | 80
Гидразиновый гидрат | Вод.раствор | NH2-NH2 H2O | Разбав.раствор | 100
Гидразиновый гидрат | Вод.раствор | NH2-NH2 H2O | Разбав.раствор | 120
Гидрат закиси железа | Технически чистый | Fe(OH)2 | Насыщ раствор | 20 | 1 | 1 | 1 | 1 | 1 | 1 | 1 | 1
Гидрат закиси железа | Технически чистый | Fe(OH)2 | Насыщ раствор | 40 | 1 | 1 | 1 | 1 | 1 | 1 | 1 | 1
Гидрат закиси железа | Технически чистый | Fe(OH)2 | Насыщ раствор | 60 | 1 | 1 | 1 | 1 | 1 | 1 | 1 | 1
Гидрат закиси железа | Технически чистый | Fe(OH)2 | Насыщ раствор | 80 |  | 1 | 1 | 1 | 2 | 1 | 1 | 1
Гидрат закиси железа | Технически чистый | Fe(OH)2 | Насыщ раствор | 100 |  |  | 1 |  |  |  | 1 | 1
Гидрат закиси железа | Технически чистый | Fe(OH)2 | Насыщ раствор | 120 |  |  | 1 |  |  |  |  | 1
Гидродифторид аммония | Вод.раствор | NH4FHF | Насыщ раствор | 20 | 1 | 1 | 1 | 1 | 1 | 1 | 1 | 1
Гидродифторид аммония | Вод.раствор | NH4FHF | Насыщ раствор | 40 | 1 | 1 | 1 | 1 | 1 | 1 | 1 | 1
Гидродифторид аммония | Вод.раствор | NH4FHF | Насыщ раствор | 60 | 2 | 1 | 1 | 1 | 1 | 1 | 1 | 1
Гидродифторид аммония | Вод.раствор | NH4FHF | Насыщ раствор | 80 |  | 1 | 1 | 1 | 2 | 2 | 2 | 1
Гидродифторид аммония | Вод.раствор | NH4FHF | Насыщ раствор | 100 |  |  | 2 |  | 2 | 2 | 2 | 1
Гидродифторид аммония | Вод.раствор | NH4FHF | Насыщ раствор | 120 | [7 empty] | 1
Гидроксид бария | Вод.раствор | Ba(OH)2 | Насыщ раствор | 20 | 1 | 1 | 1 | 1 | 1 | 1 | 1 | 1
Гидроксид бария | Вод.раствор | Ba(OH)2 | Насыщ раствор | 40 | 1 | 1 | 1 |  | 1 | 1 | 1 | 1
Гидроксид бария | Вод.раствор | Ba(OH)2 | Насыщ раствор | 60 | 2 | 1 | 1 |  | 1 | 1 | 1 | 1
Гидроксид бария | Вод.раствор | Ba(OH)2 | Насыщ раствор | 80 |  |  | 1 |  |  | 1 | 1 | 1
Гидроксид бария | Вод.раствор | Ba(OH)2 | Насыщ раствор | 100 |  |  | 1
Гидроксид бария | Вод.раствор | Ba(OH)2 | Насыщ раствор | 120
Гидроксид калия Едкое | Вод.раствор | KOH | <=60 | 20 | 1 | 1 | 2 |  | 2 | 1 | 3 | 1
Гидроксид калия Едкое | Вод.раствор | KOH | <=60 | 40 | 1 | 1 | 2 |  | 3 | 1 |  | 1
Гидроксид калия Едкое | Вод.раствор | KOH | <=60 | 60 | 2 | 1 | 2 |  |  | 1 |  | 1
Гидроксид калия Едкое | Вод.раствор | KOH | <=60 | 80 |  | 1 | 3 |  |  | 2 |  | 1
Гидроксид калия Едкое | Вод.раствор | KOH | <=60 | 100 |  | 1 | [5 empty] | 1
Гидроксид калия Едкое | Вод.раствор | KOH | <=60 | 120 | [7 empty] | 1
Гидроксид кальция | Вод.раствор | Ca(OH)2 | Любая | 20 | 1 | 1 | 2 | 1 | 1 | 1 | 1 | 1
Гидроксид кальция | Вод.раствор | Ca(OH)2 | Любая | 40 | 1 | 1 | 2 | 1 | 1 | 1 | 1 | 1
Гидроксид кальция | Вод.раствор | Ca(OH)2 | Любая | 60 | 1 | 1 | 2 | 1 | 2 | 1 | 1 | 1
Гидроксид кальция | Вод.раствор | Ca(OH)2 | Любая | 80 |  | 1 | 2 | 2 | 3 | 1 | 1 | 1
Гидроксид кальция | Вод.раствор | Ca(OH)2 | Любая | 100 |  | 2 |  |  |  |  | 1 | 1
Гидроксид кальция | Вод.раствор | Ca(OH)2 | Любая | 120
Гидроокись аммония | Вод.раствор | NH4OH | Разбав.раствор | 20 | 1 | 1 | 3 | 2 | 2 | 1 | 2 | 1
Гидроокись аммония | Вод.раствор | NH4OH | Разбав.раствор | 40 | 2 | 1 | [5 empty] | 1
Гидроокись аммония | Вод.раствор | NH4OH | Разбав.раствор | 60 | 2 | 1 | [5 empty] | 1
Гидроокись аммония | Вод.раствор | NH4OH | Разбав.раствор | 80
Гидроокись аммония | Вод.раствор | NH4OH | Разбав.раствор | 100
Гидроокись аммония | Вод.раствор | NH4OH | Разбав.раствор | 120
Гидроокись аммония | Вод.раствор | NH4OH | Насыщ раствор | 20 | 1 | 1 | 3 | 3 | 2 | 1 | 2 | 1
Гидроокись аммония | Вод.раствор | NH4OH | Насыщ раствор | 40 | 2 | 1 |  | 3 | 3 | 1 | 2 | 1
Гидроокись аммония | Вод.раствор | NH4OH | Насыщ раствор | 60 | 2 | 1 |  | 3 |  | 1 | 3 | 1
Гидроокись аммония | Вод.раствор | NH4OH | Насыщ раствор | 80 |  | 1 |  | 3 |  |  |  | 1
Гидроокись аммония | Вод.раствор | NH4OH | Насыщ раствор | 100 | [7 empty] | 1
Гидроокись аммония | Вод.раствор | NH4OH | Насыщ раствор | 120 | [7 empty] | 1
Гидроокись магния | Вод.раствор | Mg(OH)2 | Любая | 20 | 1 | 1 | 1 | 1 | 1 | 1 | 1 | 1
Гидроокись магния | Вод.раствор | Mg(OH)2 | Любая | 40 | 1 | 1 | 1 | 1 | 1 | 1 | 1 | 1
Гидроокись магния | Вод.раствор | Mg(OH)2 | Любая | 60 | 1 | 1 | 1 | 1 | 1 | 1 | 1 | 1
Гидроокись магния | Вод.раствор | Mg(OH)2 | Любая | 80 |  |  | 1 | 1 |  |  | 1 | 1
Гидроокись магния | Вод.раствор | Mg(OH)2 | Любая | 100 |  |  | 1 |  |  |  |  | 1
Гидроокись магния | Вод.раствор | Mg(OH)2 | Любая | 120 | [7 empty] | 1
Гидроокись натрия | Вод.раствор | NaOH | 10 | 20 | 1 | 1 | 2 | 1 | 2 | 1 | 2 | 1
Гидроокись натрия | Вод.раствор | NaOH | 10 | 40 | 1 | 1 | 2 | 1 | 2 | 1 | 3 | 1
Гидроокись натрия | Вод.раствор | NaOH | 10 | 60 | 2 | 1 | 2 | 1 | 2 | 1 |  | 1
Гидроокись натрия | Вод.раствор | NaOH | 10 | 80 |  | 1 | 3 | 2 |  |  |  | 1
Гидроокись натрия | Вод.раствор | NaOH | 10 | 100 |  | 1 | [5 empty] | 1
Гидроокись натрия | Вод.раствор | NaOH | 10 | 120 | [7 empty] | 1
Гидроокись натрия | Вод.раствор | NaOH | 30 | 20 | 1 | 1 | 2 | 1 | 2 | 1 | 3 | 1
Гидроокись натрия | Вод.раствор | NaOH | 30 | 40 | 1 | 1 | 2 | 1 | 2 | 1 |  | 1
Гидроокись натрия | Вод.раствор | NaOH | 30 | 60 |  | 1 | 2 | 1 | 3 | 1 |  | 1
Гидроокись натрия | Вод.раствор | NaOH | 30 | 80 |  | 2 | 3 | 2 |  |  |  | 1
Гидроокись натрия | Вод.раствор | NaOH | 30 | 100 | [7 empty] | 1
Гидроокись натрия | Вод.раствор | NaOH | 30 | 120
Гидроокись натрия | Вод.раствор | NaOH | 50 | 20 | 1 | 1 | 2 | 1 | 2 | 1 | 3 | 1
Гидроокись натрия | Вод.раствор | NaOH | 50 | 40 | 1 | 1 | 2 | 1 | 3 | 1 |  | 1
Гидроокись натрия | Вод.раствор | NaOH | 50 | 60 | 1 | 2 | 2 | 1 |  | 2 |  | 1
Гидроокись натрия | Вод.раствор | NaOH | 50 | 80 |  | 2 | 3 | 2 |  |  |  | 1
Гидроокись натрия | Вод.раствор | NaOH | 50 | 100 |  | 3 | [5 empty] | 1
Гидроокись натрия | Вод.раствор | NaOH | 50 | 120
Гидросульфат натрия | Вод.раствор | NaHSO4 | 10 | 20 | 1 | 1 | 1 | 1 | 1 | 1 | 1 | 1
Гидросульфат натрия | Вод.раствор | NaHSO4 | 10 | 40 | 1 | 1 | 1 | 1 | 2 | 1 | 1 | 1
Гидросульфат натрия | Вод.раствор | NaHSO4 | 10 | 60 | 2 | 1 | 1 | 1 | 3 | 1 | 1 | 1
Гидросульфат натрия | Вод.раствор | NaHSO4 | 10 | 80 |  | 2 | 1 | 1 |  | 2 | 1 | 1
Гидросульфат натрия | Вод.раствор | NaHSO4 | 10 | 100 |  |  | 1 |  |  |  | 1 | 1
Гидросульфат натрия | Вод.раствор | NaHSO4 | 10 | 120 |  |  | 1 |  |  |  |  | 1
Гидросульфат натрия | Вод.раствор | NaHSO3 | 100 | 20 | 1 | 1 | 1 | 1 | 2 | 1 | 1 | 1
Гидросульфат натрия | Вод.раствор | NaHSO3 | 100 | 40 | 1 | 1 | 1 |  | 3 | 1 | 1 | 1
Гидросульфат натрия | Вод.раствор | NaHSO3 | 100 | 60 | 1 | 1 | 1 |  |  | 1 |  | 1
Гидросульфат натрия | Вод.раствор | NaHSO3 | 100 | 80 |  | 2 | 1 |  |  | 2 |  | 1
Гидросульфат натрия | Вод.раствор | NaHSO3 | 100 | 100 |  |  | 1 |  |  | 3 |  | 1
Гидросульфат натрия | Вод.раствор | NaHSO3 | 100 | 120 | [7 empty] | 1
Гидросульфит | Вод.раствор |  | <=10 | 20 | 1 | 1 | 1 | 1 |  | 1 | 1
Гидросульфит | Вод.раствор |  | <=10 | 40 | 2 | 1 | 1
Гидросульфит | Вод.раствор |  | <=10 | 60 | 2 | 1 | 1
Гидросульфит | Вод.раствор |  | <=10 | 80
Гидросульфит | Вод.раствор |  | <=10 | 100
Гидросульфит | Вод.раствор |  | <=10 | 120
Гидрохинон | Вод.раствор | C6H4O2 | Насыщ раствор | 20 | 1 |  | 1 |  | 1 | 1 | 1 | 1
Гидрохинон | Вод.раствор | C6H4O2 | Насыщ раствор | 40 | 1 |  | 1 |  |  |  | 1 | 1
Гидрохинон | Вод.раствор | C6H4O2 | Насыщ раствор | 60 | 1 |  | 1 |  |  |  |  | 1
Гидрохинон | Вод.раствор | C6H4O2 | Насыщ раствор | 80 |  |  | 1 |  |  |  |  | 1
Гидрохинон | Вод.раствор | C6H4O2 | Насыщ раствор | 100 |  |  | 1 |  |  |  |  | 1
Гидрохинон | Вод.раствор | C6H4O2 | Насыщ раствор | 120 |  |  | 1 |  |  |  |  | 1
Гидрохлорид анилина | Вод.раствор | C6H5NH2HCl | Насыщ раствор | 20 | 2 | 2 | 1 | 3 | 2 | 1 | 2 | 1
Гидрохлорид анилина | Вод.раствор | C6H5NH2HCl | Насыщ раствор | 40 | 2 | 2 | 1 | 3 | 3 | 1 | 3 | 1
Гидрохлорид анилина | Вод.раствор | C6H5NH2HCl | Насыщ раствор | 60 | 3 | 2 | 2 | 3 |  | 1 |  | 1
Гидрохлорид анилина | Вод.раствор | C6H5NH2HCl | Насыщ раствор | 80 |  | 3 | 3 |  |  | 1 |  | 1
Гидрохлорид анилина | Вод.раствор | C6H5NH2HCl | Насыщ раствор | 100 |  | 3 |  |  |  | 1
Гидрохлорид анилина | Вод.раствор | C6H5NH2HCl | Насыщ раствор | 120
Гипохлорид калия | Вод.раствор | KClO | не определена | 20 | 1 |  | 1 | 1 | 2 | 1 | 1 | 1
Гипохлорид калия | Вод.раствор | KClO | не определена | 40 | 1 |  | 1 | 1 |  |  |  | 1
Гипохлорид калия | Вод.раствор | KClO | не определена | 60 | 1 |  | 1 |  |  |  |  | 1
Гипохлорид калия | Вод.раствор | KClO | не определена | 80 |  |  | 1 |  |  |  |  | 1
Гипохлорид калия | Вод.раствор | KClO | не определена | 100 |  |  | 1 |  |  |  |  | 1
Гипохлорид калия | Вод.раствор | KClO | не определена | 120 |  |  | 1 |  |  |  |  | 1
Гипохлористая кислота | Вод.раствор | HClO | 10 | 20 | 1 | 1 | 1 | 1 | 3 | 1 | 1 | 1
Гипохлористая кислота | Вод.раствор | HClO | 10 | 40 | 1 | 2 | 1 | 1 |  | 2 | 2 | 1
Гипохлористая кислота | Вод.раствор | HClO | 10 | 60 | 1 | 2 | 1 | 1 |  |  |  | 1
Гипохлористая кислота | Вод.раствор | HClO | 10 | 80 |  |  | 1 | 1 |  |  |  | 1
Гипохлористая кислота | Вод.раствор | HClO | 10 | 100 |  |  | 1 |  |  |  |  | 1
Гипохлористая кислота | Вод.раствор | HClO | 10 | 120 |  |  | 2 |  |  |  |  | 1
Гипохлорит кальция | Вод.раствор | Ca(ClO)2 | Насыщ раствор | 20 | 1 | 1 | 1 | 1 | 3 | 1 | 1 | 1
Гипохлорит кальция | Вод.раствор | Ca(ClO)2 | Насыщ раствор | 40 | 1 | 1 | 1 | 1 |  | 1 | 1 | 1
Гипохлорит кальция | Вод.раствор | Ca(ClO)2 | Насыщ раствор | 60 | 2 | 2 |  | 2 |  |  | 1 | 1
Гипохлорит кальция | Вод.раствор | Ca(ClO)2 | Насыщ раствор | 80 |  | 3 | [5 empty] | 1
Гипохлорит кальция | Вод.раствор | Ca(ClO)2 | Насыщ раствор | 100 | [7 empty] | 1
Гипохлорит кальция | Вод.раствор | Ca(ClO)2 | Насыщ раствор | 120
Гликолевая кислота | Вод.раствор | HOCH2COOH | 37 | 20 | 1 | 1 | 1 | 1 | 1 | 1 | 1 | 1
Гликолевая кислота | Вод.раствор | HOCH2COOH | 37 | 40 | 1 | 1 | 1 |  |  |  |  | 1
Гликолевая кислота | Вод.раствор | HOCH2COOH | 37 | 60 | 1 | 1 | 1 |  |  |  |  | 1
Гликолевая кислота | Вод.раствор | HOCH2COOH | 37 | 80 | [7 empty] | 1
Гликолевая кислота | Вод.раствор | HOCH2COOH | 37 | 100 | [7 empty] | 1
Гликолевая кислота | Вод.раствор | HOCH2COOH | 37 | 120
Глицерин | Вод.раствор | C3H5(OH)3 | Любая | 20 | 1 | 1 | 1 | 1 | 1 | 1 | 1 | 1
Глицерин | Вод.раствор | C3H5(OH)3 | Любая | 40 | 1 | 1 | 1 | 1 | 1 | 1 | 1 | 1
Глицерин | Вод.раствор | C3H5(OH)3 | Любая | 60 | 1 | 1 | 1 | 1 | 1 |  |  | 1
Глицерин | Вод.раствор | C3H5(OH)3 | Любая | 80 |  | 1 | 1 |  |  |  |  | 1
Глицерин | Вод.раствор | C3H5(OH)3 | Любая | 100 |  | 1 | 1 |  |  |  |  | 1
Глицерин | Вод.раствор | C3H5(OH)3 | Любая | 120 |  |  | 1 |  |  |  |  | 1
Глюкоза | Вод.раствор | C6H12O6 | Любая | 20 | 1 | 1 | 1 | 1 | 1 | 1 | 1 | 1
Глюкоза | Вод.раствор | C6H12O6 | Любая | 40 | 1 | 1 | 1 | 1 | 1 | 1 | 1 | 1
Глюкоза | Вод.раствор | C6H12O6 | Любая | 60 | 2 | 1 | 1 |  | 1 | 1 | 1 | 1
Глюкоза | Вод.раствор | C6H12O6 | Любая | 80 |  | 1 | 1 |  | 1 | 1 | 1 | 1
Глюкоза | Вод.раствор | C6H12O6 | Любая | 100 |  |  | 1 |  |  |  | 1 | 1
Глюкоза | Вод.раствор | C6H12O6 | Любая | 120 |  |  | 1 |  |  |  |  | 1
Двуокись серы | Технически чистый | SO2 | 100 | 20 | 1 | 1 | 1 | 1 | 3 | 1 | 1 | 1
Двуокись серы | Технически чистый | SO2 | 100 | 40 | 1 | 1 | 1 | 1 |  | 1 | 2 | 1
Двуокись серы | Технически чистый | SO2 | 100 | 60 | 2 | 1 | 1 | 1 |  | 2 | 3 | 1
Двуокись серы | Технически чистый | SO2 | 100 | 80 |  | 3 | 1 | 1 |  | 3 |  | 1
Двуокись серы | Технически чистый | SO2 | 100 | 100 | [7 empty] | 1
Двуокись серы | Технически чистый | SO2 | 100 | 120
Двуокись хлора | Технически чистый | ClO2 | 100 | 20 | 1 | 2 | 1 | 1 |  |  | 3 | 1
Двуокись хлора | Технически чистый | ClO2 | 100 | 40 | 2 | 3 | 1 | 2 |  |  |  | 1
Двуокись хлора | Технически чистый | ClO2 | 100 | 60 | 2 |  | 1 | 2 |  |  |  | 1
Двуокись хлора | Технически чистый | ClO2 | 100 | 80
Двуокись хлора | Технически чистый | ClO2 | 100 | 100
Двуокись хлора | Технически чистый | ClO2 | 100 | 120
Двухлористая ртуть | Вод.раствор | HgCl2 | Насыщ раствор | 20 | 1 | 1 | 1 | 1 | 1 | 1 | 1 | 1
Двухлористая ртуть | Вод.раствор | HgCl2 | Насыщ раствор | 40 | 1 | 1 | 1 | 1 | 1 | 1 | 1 | 1
Двухлористая ртуть | Вод.раствор | HgCl2 | Насыщ раствор | 60 | 1 | 1 | 1 | 1 | 1 | 1 | 1 | 1
Двухлористая ртуть | Вод.раствор | HgCl2 | Насыщ раствор | 80 |  | 1 | 1 |  |  |  |  | 1
Двухлористая ртуть | Вод.раствор | HgCl2 | Насыщ раствор | 100 |  |  | 1 |  |  |  |  | 1
Двухлористая ртуть | Вод.раствор | HgCl2 | Насыщ раствор | 120 |  |  | 1 |  |  |  |  | 1
Двухлористая сера |  | SCl2 | не определена | 20 |  | 3 | 1 |  | 3 | 3 | 1 | 1
Двухлористая сера |  | SCl2 | не определена | 40
Двухлористая сера |  | SCl2 | не определена | 60
Двухлористая сера |  | SCl2 | не определена | 80
Двухлористая сера |  | SCl2 | не определена | 100
Двухлористая сера |  | SCl2 | не определена | 120
Двухосновная кислота метафосфорнокислого натрия | Вод.раствор | NaH2PO4 | Насыщ раствор | 20 | 1 | 1 | 1 | 1 | 1 | 1 | 1 | 1
Двухосновная кислота метафосфорнокислого натрия | Вод.раствор | NaH2PO4 | Насыщ раствор | 40 | 1 | 1 | 1 | 1 | 1 | 1 | 1 | 1
Двухосновная кислота метафосфорнокислого натрия | Вод.раствор | NaH2PO4 | Насыщ раствор | 60 | 1 | 1 | 1 | 1 | 1 | 1 | 1 | 1
Двухосновная кислота метафосфорнокислого натрия | Вод.раствор | NaH2PO4 | Насыщ раствор | 80 |  |  | 1 | 2 | 1 | 1 | 1 | 1
Двухосновная кислота метафосфорнокислого натрия | Вод.раствор | NaH2PO4 | Насыщ раствор | 100 |  |  | 1 |  |  |  | 2 | 1
Двухосновная кислота метафосфорнокислого натрия | Вод.раствор | NaH2PO4 | Насыщ раствор | 120 |  |  | 1 |  |  |  |  | 1
Дебутисебацинат | Технически чистый | C8H16(COOC4H9)2 | 100 | 20 | 3 | 1 | 1 |  | 3 | 1 | 1 | 1
Дебутисебацинат | Технически чистый | C8H16(COOC4H9)2 | 100 | 40 |  |  | 2 |  |  |  |  | 1
Дебутисебацинат | Технически чистый | C8H16(COOC4H9)2 | 100 | 60 |  |  | 3 |  |  |  |  | 1
Дебутисебацинат | Технически чистый | C8H16(COOC4H9)2 | 100 | 80
Дебутисебацинат | Технически чистый | C8H16(COOC4H9)2 | 100 | 100
Дебутисебацинат | Технически чистый | C8H16(COOC4H9)2 | 100 | 120
Декалин (декагидронафталин) | Технически чистый | C10H18 | 100 | 20 | 1 | 3 | 1 |  | 3 | 3 | 1 | 1
Декалин (декагидронафталин) | Технически чистый | C10H18 | 100 | 40 | 1 | 3 | 1 |  |  |  |  | 1
Декалин (декагидронафталин) | Технически чистый | C10H18 | 100 | 60 | 1 |  | 1 |  |  |  |  | 1
Декалин (декагидронафталин) | Технически чистый | C10H18 | 100 | 80 | [7 empty] | 1
Декалин (декагидронафталин) | Технически чистый | C10H18 | 100 | 100 | [7 empty] | 1
Декалин (декагидронафталин) | Технически чистый | C10H18 | 100 | 120
Декстрин |  |  | Промышленный раствор | 20 | 1 | 1 | 1 | 1 | 1 | 1 | 1 | 1
Декстрин |  |  | Промышленный раствор | 40 | 1 | 1 | 1 | 1 | 1 | 1 | 1 | 1
Декстрин |  |  | Промышленный раствор | 60 | 2 | 1 | 1 | 1 | 1 | 1 | 1 | 1
Декстрин |  |  | Промышленный раствор | 80 |  |  | 1 |  | 2 | 1 | 1 | 1
Декстрин |  |  | Промышленный раствор | 100 |  |  | 1 |  |  |  | 1 | 1
Декстрин |  |  | Промышленный раствор | 120 |  |  | 1
Декстроза | Вод.раствор | C6H12O6 | Любая | 20 | 1 | 1 | 1 | 1 | 1 | 1 | 1
Декстроза | Вод.раствор | C6H12O6 | Любая | 40 | 1 | 1 | 1 | 1 | 1 | 1 | 1
Декстроза | Вод.раствор | C6H12O6 | Любая | 60 |  | 1 | 1 | 1 | 1 | 1 | 1
Декстроза | Вод.раствор | C6H12O6 | Любая | 80 |  | 1 | 1 | 2 | 1 | 1 | 1
Декстроза | Вод.раствор | C6H12O6 | Любая | 100 |  | 1 | 1 |  |  |  | 1
Декстроза | Вод.раствор | C6H12O6 | Любая | 120 |  |  | 1
Детергенты | Вод.раствор |  | Промышленный раствор | 20 | 1 | 1 | 1 | 1 | 1 | 1 | 1 | 1
Детергенты | Вод.раствор |  | Промышленный раствор | 40 | 1 | 1 | 1 |  | 1 | 1 | 1 | 1
Детергенты | Вод.раствор |  | Промышленный раствор | 60 | 2 | 1 | 1 |  | 1 | 1 | 1 | 1
Детергенты | Вод.раствор |  | Промышленный раствор | 80 |  | 1 | 1
Детергенты | Вод.раствор |  | Промышленный раствор | 100 |  |  | 1
Детергенты | Вод.раствор |  | Промышленный раствор | 120
Джин |  |  | Промышленный раствор | 20 | 1 | 1 | 1 | 1 | 1 | 1 | 1 | 1
Джин |  |  | Промышленный раствор | 40 | 1 | 1 | 1 | 1 | 1 | 1 | 1 | 1
Джин |  |  | Промышленный раствор | 60 | 2 | 1 | 1 | 2 | 1 | 1 | 1 | 1
Джин |  |  | Промышленный раствор | 80 |  | 2 | 1 | 2 | 1 | 1 | 1 | 1
Джин |  |  | Промышленный раствор | 100 |  |  | 1 |  |  |  | 1 | 1
Джин |  |  | Промышленный раствор | 120 |  |  | 1 |  |  |  |  | 1
Диамид | Технически чистый | NH2-NH2 | 100 | 20 | 3 |  |  | 3 | 1 | 1 | 3 | 1
Диамид | Технически чистый | NH2-NH2 | 100 | 40 | [7 empty] | 1
Диамид | Технически чистый | NH2-NH2 | 100 | 60 | [7 empty] | 1
Диамид | Технически чистый | NH2-NH2 | 100 | 80 | [7 empty] | 1
Диамид | Технически чистый | NH2-NH2 | 100 | 100 | [7 empty] | 1
Диамид | Технически чистый | NH2-NH2 | 100 | 120
Диацетоновый спирт | Технически чистый | (CH3)2COHCH2COCH3 | 100 | 20 |  | 1 | 1 |  | 3 | 1 | 3 | 1
Диацетоновый спирт | Технически чистый | (CH3)2COHCH2COCH3 | 100 | 40 |  | 1 | 2 |  |  |  |  | 1
Диацетоновый спирт | Технически чистый | (CH3)2COHCH2COCH3 | 100 | 60 |  |  | 3 |  |  |  |  | 1
Диацетоновый спирт | Технически чистый | (CH3)2COHCH2COCH3 | 100 | 80 |  |  | 3 |  |  |  |  | 1
Диацетоновый спирт | Технически чистый | (CH3)2COHCH2COCH3 | 100 | 100 | [7 empty] | 1
Диацетоновый спирт | Технически чистый | (CH3)2COHCH2COCH3 | 100 | 120
Дибутиламин | Технически чистый | (C4H9)2NH | 100 | 20 |  | 1 | 1 |  | 3 | 3 | 3 | 1
Дибутиламин | Технически чистый | (C4H9)2NH | 100 | 40 |  |  | 2 |  |  |  |  | 1
Дибутиламин | Технически чистый | (C4H9)2NH | 100 | 60 |  |  | 3 |  |  |  |  | 1
Дибутиламин | Технически чистый | (C4H9)2NH | 100 | 80 | [7 empty] | 1
Дибутиламин | Технически чистый | (C4H9)2NH | 100 | 100
Дибутиламин | Технически чистый | (C4H9)2NH | 100 | 120
Дибутиловый эфир | Технически чистый | (CH3(CH2)3)2O | 100 | 20 | 3 | 3 | 1 |  | 3 | 3 | 3 | 1
Дибутиловый эфир | Технически чистый | (CH3(CH2)3)2O | 100 | 40 |  |  | 1 |  |  |  |  | 1
Дибутиловый эфир | Технически чистый | (CH3(CH2)3)2O | 100 | 60 |  |  | 2 |  |  |  |  | 1
Дибутиловый эфир | Технически чистый | (CH3(CH2)3)2O | 100 | 80 |  |  | 3
Дибутиловый эфир | Технически чистый | (CH3(CH2)3)2O | 100 | 100
Дибутиловый эфир | Технически чистый | (CH3(CH2)3)2O | 100 | 120
Дибутилфталат | Технически чистый | C6H4(COOC4H9)2 | 100 | 20 | 3 | 3 | 1 | 3 | 3 | 2 | 2 | 1
Дибутилфталат | Технически чистый | C6H4(COOC4H9)2 | 100 | 40 |  |  | 1 |  |  |  |  | 1
Дибутилфталат | Технически чистый | C6H4(COOC4H9)2 | 100 | 60 |  |  | 2 |  |  |  |  | 1
Дибутилфталат | Технически чистый | C6H4(COOC4H9)2 | 100 | 80 | [7 empty] | 1
Дибутилфталат | Технически чистый | C6H4(COOC4H9)2 | 100 | 100 | [7 empty] | 1
Дибутилфталат | Технически чистый | C6H4(COOC4H9)2 | 100 | 120
Дибутилэфир | Технически чистый | (CH3(CH2)3)2O | 100 | 20 | 3 | 2 | 1 | 2 | 2 | 3 | 1
Дибутилэфир | Технически чистый | (CH3(CH2)3)2O | 100 | 40 |  | 3 | 2 |  | 2 |  | 1
Дибутилэфир | Технически чистый | (CH3(CH2)3)2O | 100 | 60 |  | 3 | 3 |  | 3 |  | 2
Дибутилэфир | Технически чистый | (CH3(CH2)3)2O | 100 | 80
Дибутилэфир | Технически чистый | (CH3(CH2)3)2O | 100 | 100
Дибутилэфир | Технически чистый | (CH3(CH2)3)2O | 100 | 120
Дигликоликолевая кислота | Вод.раствор | HOOCCH2OCH2COOH | Насыщ раствор | 20 | 1 | 1 | 1 |  | 1 | 1 | 1 | 1
Дигликоликолевая кислота | Вод.раствор | HOOCCH2OCH2COOH | Насыщ раствор | 40 | 1 | [6 empty] | 1
Дигликоликолевая кислота | Вод.раствор | HOOCCH2OCH2COOH | Насыщ раствор | 60 | 2 | [6 empty] | 1
Дигликоликолевая кислота | Вод.раствор | HOOCCH2OCH2COOH | Насыщ раствор | 80 | [7 empty] | 1
Дигликоликолевая кислота | Вод.раствор | HOOCCH2OCH2COOH | Насыщ раствор | 100 | [7 empty] | 1
Дигликоликолевая кислота | Вод.раствор | HOOCCH2OCH2COOH | Насыщ раствор | 120
Дизельное топливо |  |  | 100 | 20 | 1 | 2 | 1 | 1 | 1 | 3 | 1 | 1
Дизельное топливо |  |  | 100 | 40 | 2 |  | 1 | 2 | 1 |  | 1 | 1
Дизельное топливо |  |  | 100 | 60 |  |  | 1 |  |  |  |  | 1
Дизельное топливо |  |  | 100 | 80 |  |  | 1 |  |  |  |  | 1
Дизельное топливо |  |  | 100 | 100 |  |  | 1 |  |  |  |  | 1
Дизельное топливо |  |  | 100 | 120 |  |  | 1 |  |  |  |  | 1
Ди-изобутил кетон | Технически чистый | (CH3)2CHCH2COCH2CH(CH3)2 | 100 | 20 | 3 | 1 | 1 |  | 3 | 2 | 3
Ди-изобутил кетон | Технически чистый | (CH3)2CHCH2COCH2CH(CH3)2 | 100 | 40 |  | 2 | 1
Ди-изобутил кетон | Технически чистый | (CH3)2CHCH2COCH2CH(CH3)2 | 100 | 60 |  | 3 | 2
Ди-изобутил кетон | Технически чистый | (CH3)2CHCH2COCH2CH(CH3)2 | 100 | 80
Ди-изобутил кетон | Технически чистый | (CH3)2CHCH2COCH2CH(CH3)2 | 100 | 100
Ди-изобутил кетон | Технически чистый | (CH3)2CHCH2COCH2CH(CH3)2 | 100 | 120
Диизобутилен | Технически чистый | C8H16 | 100 | 20 |  |  | 1 |  | 1 | 3 | 1 | 1
Диизобутилен | Технически чистый | C8H16 | 100 | 40 |  |  | 1 |  |  |  | 1 | 1
Диизобутилен | Технически чистый | C8H16 | 100 | 60 |  |  | 1 |  |  |  | 1 | 1
Диизобутилен | Технически чистый | C8H16 | 100 | 80 |  |  | 2 |  |  |  |  | 1
Диизобутилен | Технически чистый | C8H16 | 100 | 100 |  |  | 3 |  |  |  |  | 1
Диизобутилен | Технически чистый | C8H16 | 100 | 120 | [7 empty] | 1
Ди-изопропил кетон | Технически чистый | ((CH3)2CH)2CO | 100 | 20 |  |  | 2 |  | 3 | 2 | 3 | 1
Ди-изопропил кетон | Технически чистый | ((CH3)2CH)2CO | 100 | 40 |  |  | 3
Ди-изопропил кетон | Технически чистый | ((CH3)2CH)2CO | 100 | 60
Ди-изопропил кетон | Технически чистый | ((CH3)2CH)2CO | 100 | 80
Ди-изопропил кетон | Технически чистый | ((CH3)2CH)2CO | 100 | 100
Ди-изопропил кетон | Технически чистый | ((CH3)2CH)2CO | 100 | 120
Диметил формамид | Технически чистый | HCON(CH3)2 | 100 | 20 | 3 | 1 | 3 | 3 | 3 | 2 | 3 | 1
Диметил формамид | Технически чистый | HCON(CH3)2 | 100 | 40 |  | 1 | [5 empty] | 1
Диметил формамид | Технически чистый | HCON(CH3)2 | 100 | 60 |  | 1 | [5 empty] | 1
Диметил формамид | Технически чистый | HCON(CH3)2 | 100 | 80 | [7 empty] | 1
Диметил формамид | Технически чистый | HCON(CH3)2 | 100 | 100
Диметил формамид | Технически чистый | HCON(CH3)2 | 100 | 120
Диметиламин | Технически чистый | (CH3)2NH | 100 | 20 | 3 | 1 | 2 | 3 | 3 | 2 | 3 | 1
Диметиламин | Технически чистый | (CH3)2NH | 100 | 40 |  | 2 | 3 |  |  |  |  | 1
Диметиламин | Технически чистый | (CH3)2NH | 100 | 60 |  |  | 3 |  |  |  |  | 1
Диметиламин | Технически чистый | (CH3)2NH | 100 | 80
Диметиламин | Технически чистый | (CH3)2NH | 100 | 100
Диметиламин | Технически чистый | (CH3)2NH | 100 | 120
Диметиловый эфир |  | CH3OCH3 | не определена | 20 |  |  |  |  | 3 | 2 | 3
Диметиловый эфир |  | CH3OCH3 | не определена | 40
Диметиловый эфир |  | CH3OCH3 | не определена | 60
Диметиловый эфир |  | CH3OCH3 | не определена | 80
Диметиловый эфир |  | CH3OCH3 | не определена | 100
Диметиловый эфир |  | CH3OCH3 | не определена | 120
Диметилфталат | Технически чистый | C6H4(COOCH3)2 | 100 | 20 |  |  | 2 |  | 3 | 2 | 2 | 1
Диметилфталат | Технически чистый | C6H4(COOCH3)2 | 100 | 40 |  |  | 3 |  |  |  |  | 1
Диметилфталат | Технически чистый | C6H4(COOCH3)2 | 100 | 60 |  |  | 3
Диметилфталат | Технически чистый | C6H4(COOCH3)2 | 100 | 80
Диметилфталат | Технически чистый | C6H4(COOCH3)2 | 100 | 100
Диметилфталат | Технически чистый | C6H4(COOCH3)2 | 100 | 120
Динонилфталат | Технически чистый | C6H4(COOC8H17)2 | 100 | 20 | 3 | 2 | 1 | 2 | 3 | 2 | 1 | 1
Динонилфталат | Технически чистый | C6H4(COOC9H19)2 | 100 | 20 | 3 | 2 |  | 2 | 3 | 2 | 1 | 1
Динонилфталат | Технически чистый | C6H4(COOC8H17)2 | 100 | 40 | 3 |  | 2 |  |  |  |  | 1
Динонилфталат | Технически чистый | C6H4(COOC9H19)2 | 100 | 40 | [7 empty] | 1
Динонилфталат | Технически чистый | C6H4(COOC9H19)2 | 100 | 60 | [7 empty] | 1
Динонилфталат | Технически чистый | C6H4(COOC9H19)2 | 100 | 80 | [7 empty] | 1
Динонилфталат | Технически чистый | C6H4(COOC9H19)2 | 100 | 100
Динонилфталат | Технически чистый | C6H4(COOC9H19)2 | 100 | 120
Диоксан | Технически чистый | (CH2)4O2 | 100 | 20 | 3 | 2 | 2 |  | 3 | 2 | 3
Диоксан | Технически чистый | (CH2)4O2 | 100 | 40 |  | 2 | 3
Диоксан | Технически чистый | (CH2)4O2 | 100 | 60 |  | 2
Диоксан | Технически чистый | (CH2)4O2 | 100 | 80 |  | 3
Диоксан | Технически чистый | (CH2)4O2 | 100 | 100
Диоксан | Технически чистый | (CH2)4O2 | 100 | 120
Диоктилфталат | Технически чистый | C6H4(COOC8H17)2 | 100 | 60 |  |  | 3 |  |  |  |  | 1
Диоктилфталат | Технически чистый | C6H4(COOC8H17)2 | 100 | 80 |  |  | 3 |  |  |  |  | 1
Диоктилфталат | Технически чистый | C6H4(COOC8H17)2 | 100 | 100
Диоктилфталат | Технически чистый | C6H4(COOC8H17)2 | 100 | 120
Дисульфид натрия | Вод.раствор | Na2S2O5 | Любая | 20 | 1 | 1 | 1 |  | 2 | 1 | 1 | 1
Дисульфид натрия | Вод.раствор | Na2S2O5 | Любая | 40 | 1 |  | 1 |  | 3 | 1 | 1 | 1
Дисульфид натрия | Вод.раствор | Na2S2O5 | Любая | 60 | 2 |  | 1 |  |  | 1 | 1 | 1
Дисульфид натрия | Вод.раствор | Na2S2O5 | Любая | 80 |  |  | 1 |  |  |  |  | 1
Дисульфид натрия | Вод.раствор | Na2S2O5 | Любая | 100 |  |  | 1 |  |  |  |  | 1
Дисульфид натрия | Вод.раствор | Na2S2O5 | Любая | 120
Дихлорбензол | Технически чистый | C6H4Cl2 | 100 | 20 | 3 | 2 | 1 |  | 3 | 3 | 1 | 1
Дихлорбензол | Технически чистый | C6H4Cl2 | 100 | 40 |  |  | 1 |  |  |  |  | 1
Дихлорбензол | Технически чистый | C6H4Cl2 | 100 | 60 |  |  | 1 |  |  |  |  | 1
Дихлорбензол | Технически чистый | C6H4Cl2 | 100 | 80 |  |  | 2 |  |  |  |  | 1
Дихлорбензол | Технически чистый | C6H4Cl2 | 100 | 100 |  |  | 3 |  |  |  |  | 1
Дихлорбензол | Технически чистый | C6H4Cl2 | 100 | 120
Дихлорид олова | Вод.раствор | SnCl2 | Насыщ раствор | 20 | 1 | 1 | 1 | 1 | 1 | 1 | 1 | 1
Дихлорид олова | Вод.раствор | SnCl2 | Насыщ раствор | 40 | 2 | 1 | 1 | 1 | 1 | 2 | 1 | 1
Дихлорид олова | Вод.раствор | SnCl2 | Насыщ раствор | 60 | 2 | 1 | 1 | 1 | 2 | 3 | 1 | 1
Дихлорид олова | Вод.раствор | SnCl2 | Насыщ раствор | 80 |  | 2 | 1 | 2 |  |  |  | 1
Дихлорид олова | Вод.раствор | SnCl2 | Насыщ раствор | 100 |  |  | 1 |  |  |  |  | 1
Дихлорид олова | Вод.раствор | SnCl2 | Насыщ раствор | 120 | [7 empty] | 1
Дихлоруксусная кислота | Вод.раствор | Cl2CHCOOH | 50 | 20 | 1 | 1 | 1 |  | 3 | 1 | 2 | 1
Дихлоруксусная кислота | Вод.раствор | Cl2CHCOOH | 50 | 40 | 1 | 1 | 1 |  |  | 1 | 2 | 1
Дихлоруксусная кислота | Вод.раствор | Cl2CHCOOH | 50 | 60 | 2 | 1 | 1 |  |  | 1 | 3 | 1
Дихлоруксусная кислота | Вод.раствор | Cl2CHCOOH | 50 | 80 |  |  | 1 |  |  |  |  | 1
Дихлоруксусная кислота | Вод.раствор | Cl2CHCOOH | 50 | 100 |  |  | 2
Дихлоруксусная кислота | Вод.раствор | Cl2CHCOOH | 50 | 120
Дихлоруксусная кислота | Технически чистый | Cl2CHCOOH | 100 | 20 | 1 | 2 | 1 |  | 3 | 1 | 2 | 1
Дихлоруксусная кислота | Технически чистый | Cl2CHCOOH | 100 | 40 | 1 | 2 | 1 |  |  | 1 | 3 | 2
Дихлоруксусная кислота | Технически чистый | Cl2CHCOOH | 100 | 60 | 2 | 2 | 1 |  |  | 1 |  | 1
Дихлоруксусная кислота | Технически чистый | Cl2CHCOOH | 100 | 80 |  |  | 1 |  |  |  |  | 1
Дихлоруксусная кислота | Технически чистый | Cl2CHCOOH | 100 | 100 |  |  | 2 |  |  |  |  | 1
Дихлоруксусная кислота | Технически чистый | Cl2CHCOOH | 100 | 120
Дихлорэтилен | Технически чистый | CHCl=CHCl | 100 | 20 | 3 | 2 | 1 |  | 3 | 3 | 2 | 1
Дихлорэтилен | Технически чистый | CHCl=CHCl | 100 | 40 |  |  | 1 |  |  |  |  | 1
Дихлорэтилен | Технически чистый | CHCl=CHCl | 100 | 60 |  |  | 1 |  |  |  |  | 1
Дихлорэтилен | Технически чистый | CHCl=CHCl | 100 | 80 | [7 empty] | 1
Дихлорэтилен | Технически чистый | CHCl=CHCl | 100 | 100 | [7 empty] | 1
Дихлорэтилен | Технически чистый | CHCl=CHCl | 100 | 120 | [7 empty] | 1
Диэтиламин | Технически чистый | (C2H5)2NH | 100 | 20 | 3 | 1 | 2 | 3 | 3 | 2 | 3 | 1
Диэтиламин | Технически чистый | (C2H5)2NH | 100 | 40 |  | 2 | 3 |  |  |  |  | 1
Диэтиламин | Технически чистый | (C2H5)2NH | 100 | 60 |  |  | 3 |  |  |  |  | 1
Диэтиламин | Технически чистый | (C2H5)2NH | 100 | 80 | [7 empty] | 1
Диэтиламин | Технически чистый | (C2H5)2NH | 100 | 100 | [7 empty] | 1
Диэтиламин | Технически чистый | (C2H5)2NH | 100 | 120 | [7 empty] | 1
Диэтиловый эфир | Технически чистый | C2H5OC2H5 | 100 | 20 | 3 | 3 | 1 | 3 | 3 | 3 | 3 | 1
Диэтиловый эфир | Технически чистый | C2H5OC2H5 | 100 | 40 | 3 | 3 | 2 |  |  |  |  | 1
Диэтиловый эфир | Технически чистый | C2H5OC2H5 | 100 | 60 |  |  | 3 |  |  |  |  | 1
Диэтиловый эфир | Технически чистый | C2H5OC2H5 | 100 | 80 | [7 empty] | 1
Диэтиловый эфир | Технически чистый | C2H5OC2H5 | 100 | 100 | [7 empty] | 1
Диэтиловый эфир | Технически чистый | C2H5OC2H5 | 100 | 120
Дубильная кислота | Вод.раствор | C76H52O46 | Любая | 20 | 1 | 1 | 1 | 1 | 1 | 1 | 1 | 1
Дубильная кислота | Вод.раствор | C76H52O46 | Любая | 40 | 1 | 1 | 1 | 1 |  |  |  | 1
Дубильная кислота | Вод.раствор | C76H52O46 | Любая | 60 | 1 | 1 | 1 | 1 |  |  |  | 1
Дубильная кислота | Вод.раствор | C76H52O46 | Любая | 80 |  | 1 | 1 |  |  |  |  | 1
Дубильная кислота | Вод.раствор | C76H52O46 | Любая | 100 |  |  | 1 |  |  |  |  | 1
Дубильная кислота | Вод.раствор | C76H52O46 | Любая | 120 |  |  | 1 |  |  |  |  | 1
Дымяща серная кислота |  | H2SO4+SO3 | Высокая | 20 | 3 | 3 | 3 | 3 | 3 | 3 | 2 | 1
Дымяща серная кислота |  | H2SO4+SO3 | Высокая | 40 | [7 empty] | 1
Дымяща серная кислота |  | H2SO4+SO3 | Высокая | 60
Дымяща серная кислота |  | H2SO4+SO3 | Высокая | 80
Дымяща серная кислота |  | H2SO4+SO3 | Высокая | 100
Дымяща серная кислота |  | H2SO4+SO3 | Высокая | 120
Дымяща серная кислота |  | H2SO4+SO3 | Следы | 20 | 2 | 3 | 1 | 2 | 3 | 3 | 1 | 1
Дымяща серная кислота |  | H2SO4+SO3 | Следы | 40 | [7 empty] | 1
Дымяща серная кислота |  | H2SO4+SO3 | Следы | 60
Дымяща серная кислота |  | H2SO4+SO3 | Следы | 80
Дымяща серная кислота |  | H2SO4+SO3 | Следы | 100
Дымяща серная кислота |  | H2SO4+SO3 | Следы | 120
Желатин |  |  | 100 | 20 | 1 | 1 | 1 | 1 | 1 | 1 | 1 | 1
Желатин |  |  | 100 | 40 | 1 | 1 | 1 | 1 | 1 | 1 | 1 | 1
Желатин |  |  | 100 | 60 | 1 | 1 | 1 | 1 | 1 | 1 | 1 | 1
Желатин |  |  | 100 | 80 |  | 1 | 1 | 1 | 2 | 1 | 1 | 1
Желатин |  |  | 100 | 100 |  |  | 1 |  |  |  | 1 | 1
Желатин |  |  | 100 | 120 |  |  | 1 |  |  |  |  | 1
Железистосинеродистый натрий | Вод.раствор | Na4FeCN6 | Насыщ раствор | 20 | 1 | 1 | 1 | 1 |  | 3 | 3 | 1
Железистосинеродистый натрий | Вод.раствор | Na4FeCN6 | Насыщ раствор | 40 | 1 | 1 | 1 | 1 |  |  |  | 1
Железистосинеродистый натрий | Вод.раствор | Na4FeCN6 | Насыщ раствор | 60 | 2 | 1 | 1 | 1 |  |  |  | 1
Железистосинеродистый натрий | Вод.раствор | Na4FeCN6 | Насыщ раствор | 80 |  | 2 | 1 | 2 |  |  |  | 1
Железистосинеродистый натрий | Вод.раствор | Na4FeCN6 | Насыщ раствор | 100 |  |  | 1 |  |  |  |  | 1
Железистосинеродистый натрий | Вод.раствор | Na4FeCN6 | Насыщ раствор | 120 |  |  | 1 |  |  |  |  | 1
Железный купорос | Вод.раствор | FeSO4 | Насыщ раствор | 20 | 1 | 1 | 1 | 1 | 1 | 1 | 1 | 1
Железный купорос | Вод.раствор | FeSO4 | Насыщ раствор | 40 | 1 | 1 | 1 |  | 1 | 1 | 1 | 1
Железный купорос | Вод.раствор | FeSO4 | Насыщ раствор | 60 | 1 | 1 | 1 |  | 1 | 1 | 1 | 1
Железный купорос | Вод.раствор | FeSO4 | Насыщ раствор | 80 |  |  | 1 |  | 2 | 1 | 1 | 1
Железный купорос | Вод.раствор | FeSO4 | Насыщ раствор | 100 |  |  | 1 |  |  | 2 | 2 | 1
Железный купорос | Вод.раствор | FeSO4 | Насыщ раствор | 120
Жидкая двуокись серы | Технически чистый | SO2 | 100 | 20 | 3 | 3 | 3 | 3 | 3 | 2 | 2
Жидкая двуокись серы | Технически чистый | SO2 | 100 | 40
Жидкая двуокись серы | Технически чистый | SO2 | 100 | 60
Жидкая двуокись серы | Технически чистый | SO2 | 100 | 80
Жидкая двуокись серы | Технически чистый | SO2 | 100 | 100
Жидкая двуокись серы | Технически чистый | SO2 | 100 | 120
Жидкий хлор | Технически чистый | Cl2 | 100 | 20 | 3 | 3 | 1 | 3 | 3 | 3 | 2 | 1
Жидкий хлор | Технически чистый | Cl2 | 100 | 40
Жидкий хлор | Технически чистый | Cl2 | 100 | 60
Жидкий хлор | Технически чистый | Cl2 | 100 | 80
Жидкий хлор | Технически чистый | Cl2 | 100 | 100
Жидкий хлор | Технически чистый | Cl2 | 100 | 120
Жидкое стекло | Вод.раствор | Na2SiO3 | Насыщ раствор | 20 | 1 | 1 | 1 | 1 | 1 | 1 | 1 | 1
Жидкое стекло | Вод.раствор | Na2SiO3 | Насыщ раствор | 40 | 1 | 1 | 1 | 1 | 1 | 1 | 1 | 1
Жидкое стекло | Вод.раствор | Na2SiO3 | Насыщ раствор | 60 | 2 | 1 | 1 |  | 1 | 1 | 1 | 1
Жидкое стекло | Вод.раствор | Na2SiO3 | Насыщ раствор | 80 |  |  | 1 |  |  |  |  | 1
Жидкое стекло | Вод.раствор | Na2SiO3 | Насыщ раствор | 100 |  |  | 1 |  |  |  |  | 1
Жидкое стекло | Вод.раствор | Na2SiO3 | Насыщ раствор | 120
Жирная эмульсия |  |  | Промышленный раствор | 20 | 1 | 1 |  |  |  | 1 | 1
Жирная эмульсия |  |  | Промышленный раствор | 40 | 1 | 2
Жирная эмульсия |  |  | Промышленный раствор | 60 | 1 | 2
Жирная эмульсия |  |  | Промышленный раствор | 80
Жирная эмульсия |  |  | Промышленный раствор | 100
Жирная эмульсия |  |  | Промышленный раствор | 120
Жирные кислоты | Технически чистый | R>C6 | 100 | 20 | 1 | 1 | 1 | 1 | 2 | 3 | 1 | 1
Жирные кислоты | Технически чистый | R>C6 | 100 | 40 | 1 | 1 | 1 | 1 |  |  |  | 1
Жирные кислоты | Технически чистый | R>C6 | 100 | 60 | 1 | 1 | 1 | 1 |  |  |  | 1
Жирные кислоты | Технически чистый | R>C6 | 100 | 80 |  |  | 1
Жирные кислоты | Технически чистый | R>C6 | 100 | 100
Жирные кислоты | Технически чистый | R>C6 | 100 | 120
Золотой раствор для нанесения покрытия |  |  | Промышленный раствор | 20 | 1 | 3 | 1 | 1 |  | 1 | 1 | 1
Золотой раствор для нанесения покрытия |  |  | Промышленный раствор | 40 | 1 |  | 1 | 1 |  |  |  | 1
Золотой раствор для нанесения покрытия |  |  | Промышленный раствор | 60 | 1 |  | 1 | 1 |  |  |  | 1
Золотой раствор для нанесения покрытия |  |  | Промышленный раствор | 80 |  |  | 1 |  |  |  |  | 1
Золотой раствор для нанесения покрытия |  |  | Промышленный раствор | 100 |  |  | 1 |  |  |  |  | 1
Золотой раствор для нанесения покрытия |  |  | Промышленный раствор | 120 |  |  | 1 |  |  |  |  | 1
Изобутиловый спирт | Технически чистый | (CH3)2CHCH2OH | 100 | 20 |  |  | 1 |  | 2 | 1 | 1 | 1
Изобутиловый спирт | Технически чистый | (CH3)2CHCH2OH | 100 | 40 |  |  | 1 |  |  |  |  | 1
Изобутиловый спирт | Технически чистый | (CH3)2CHCH2OH | 100 | 60 |  |  | 1 |  |  |  |  | 1
Изобутиловый спирт | Технически чистый | (CH3)2CHCH2OH | 100 | 80 |  |  | 1 |  |  |  |  | 1
Изобутиловый спирт | Технически чистый | (CH3)2CHCH2OH | 100 | 100 |  |  | 1 |  |  |  |  | 1
Изобутиловый спирт | Технически чистый | (CH3)2CHCH2OH | 100 | 120 |  |  | 1 |  |  |  |  | 1
Изооктан |  | C8H18 | 100 | 20 | 1 | 2 | 1 |  | 1 | 3 | 1 | 1
Изооктан |  | C8H18 | 100 | 40 |  | 3 | 1 |  |  |  |  | 1
Изооктан |  | C8H18 | 100 | 60 |  | 3 | 1 |  |  |  |  | 1
Изооктан |  | C8H18 | 100 | 80 |  |  | 1 |  |  |  |  | 1
Изооктан |  | C8H18 | 100 | 100 |  |  | 1 |  |  |  |  | 1
Изооктан |  | C8H18 | 100 | 120 | [7 empty] | 1
Изопропиловый спирт | Технически чистый | (CH3)2CHOH | 100 | 20 | 1 | 1 | 1 | 1 | 1 | 1 | 1 | 1
Изопропиловый спирт | Технически чистый | (CH3)2CHOH | 100 | 40 | 1 | 1 | 1 | 1 | 2 | 1 | 1 | 1
Изопропиловый спирт | Технически чистый | (CH3)2CHOH | 100 | 60 | 2 | 1 | 1 | 1 |  | 1 | 1 | 1
Изопропиловый спирт | Технически чистый | (CH3)2CHOH | 100 | 80 |  | 1 | 2 | 1 |  | 2 | 2 | 1
Изопропиловый спирт | Технически чистый | (CH3)2CHOH | 100 | 100 |  | 1 |  | 2 |  |  |  | 1
Изопропиловый спирт | Технически чистый | (CH3)2CHOH | 100 | 120 |  |  |  | 2 |  |  |  | 1
Изопропиловый эфир | Технически чистый | (CH3)2CHOCH(CH3)2 | 100 | 20 | 2 | 2 | 1 |  | 3 | 3 | 3 | 1
Изопропиловый эфир | Технически чистый | (CH3)2CHOCH(CH3)2 | 100 | 40 | 3 | 3 | 2 |  |  |  |  | 1
Изопропиловый эфир | Технически чистый | (CH3)2CHOCH(CH3)2 | 100 | 60 | 3 | 3 | 2 |  |  |  |  | 1
Изопропиловый эфир | Технически чистый | (CH3)2CHOCH(CH3)2 | 100 | 80 |  |  | 3
Изопропиловый эфир | Технически чистый | (CH3)2CHOCH(CH3)2 | 100 | 100
Изопропиловый эфир | Технически чистый | (CH3)2CHOCH(CH3)2 | 100 | 120
Изопропиловый эфир уксусной кислоты | Технически чистый | CH3COOCH(CH3)2 | 100 | 20 |  |  |  |  | 3 | 2 | 3 | 1
Изопропиловый эфир уксусной кислоты | Технически чистый | CH3COOCH(CH3)2 | 100 | 40 | [7 empty] | 1
Изопропиловый эфир уксусной кислоты | Технически чистый | CH3COOCH(CH3)2 | 100 | 60 | [7 empty] | 1
Изопропиловый эфир уксусной кислоты | Технически чистый | CH3COOCH(CH3)2 | 100 | 80 | [7 empty] | 1
Изопропиловый эфир уксусной кислоты | Технически чистый | CH3COOCH(CH3)2 | 100 | 100 | [7 empty] | 1
Изопропиловый эфир уксусной кислоты | Технически чистый | CH3COOCH(CH3)2 | 100 | 120 | [7 empty] | 1
Изопропил-хлорид |  | (CH3)2CHCl | не определена | 20 |  |  | 1 |  | 2 | 3 | 1 | 1
Изопропил-хлорид |  | (CH3)2CHCl | не определена | 40 |  |  | 2 |  |  |  |  | 1
Изопропил-хлорид |  | (CH3)2CHCl | не определена | 60 |  |  | 2 |  |  |  |  | 1
Изопропил-хлорид |  | (CH3)2CHCl | не определена | 80 |  |  | 3 |  |  |  |  | 1
Изопропил-хлорид |  | (CH3)2CHCl | не определена | 100 | [7 empty] | 1
Изопропил-хлорид |  | (CH3)2CHCl | не определена | 120 | [7 empty] | 1
Йод в порошке и жидком виде |  | I2 | 3 | 20 | 2 | 1 | 1 | 2 |  | 3 | 2 | 1
Йод в порошке и жидком виде |  | I2 | 3 | 40 | 3 | 1 | 1 | 2 |  |  |  | 1
Йод в порошке и жидком виде |  | I2 | 3 | 60 | 3 | 1 | 1 | 3 |  |  |  | 1
Йод в порошке и жидком виде |  | I2 | 3 | 80 |  |  | 1 |  |  |  |  | 1
Йод в порошке и жидком виде |  | I2 | 3 | 100 | [7 empty] | 1
Йод в порошке и жидком виде |  | I2 | 3 | 120 | [7 empty] | 1
Йодистоводородная кислота | Вод.раствор | HI | Насыщ раствор | 20 | 1 | 1 | 1 | 1 | 1 | 1 | 1 | 1
Йодистоводородная кислота | Вод.раствор | HI | Насыщ раствор | 40 | 1 | 1 | 1 | 1 | 1 | 1 | 1 | 1
Йодистоводородная кислота | Вод.раствор | HI | Насыщ раствор | 60 |  |  | 1 |  |  |  |  | 1
Йодистоводородная кислота | Вод.раствор | HI | Насыщ раствор | 80 |  |  | 1 |  |  |  |  | 1
Йодистоводородная кислота | Вод.раствор | HI | Насыщ раствор | 100 |  |  | 1 |  |  |  |  | 1
Йодистоводородная кислота | Вод.раствор | HI | Насыщ раствор | 120 |  |  | 1 |  |  |  |  | 1
Йодистый калий | Вод.раствор | KI | Насыщ раствор | 20 | 1 | 1 | 1 | 1 | 1 | 1 | 1 | 1
Йодистый калий | Вод.раствор | KI | Насыщ раствор | 40 | 1 | 1 | 1 | 1 | 2 | 1 | 1 | 1
Йодистый калий | Вод.раствор | KI | Насыщ раствор | 60 | 1 | 1 | 1 | 1 | 3 | 1 | 1 | 1
Йодистый калий | Вод.раствор | KI | Насыщ раствор | 80 |  |  | 1 | 1 |  |  | 1 | 1
Йодистый калий | Вод.раствор | KI | Насыщ раствор | 100 |  |  | 1 |  |  |  | 1 | 1
Йодистый калий | Вод.раствор | KI | Насыщ раствор | 120 |  |  | 1
Йодистый натрий | Вод.раствор | NaI | Любая | 20 | 1 | 1 | 1 | 1 | 1 | 1 | 1 | 1
Йодистый натрий | Вод.раствор | NaI | Любая | 40 | 1 |  | 1 |  | 1 | 1 | 1 | 1
Йодистый натрий | Вод.раствор | NaI | Любая | 60 | 2 |  | 2 |  | 2 | 1 | 1 | 1
Йодистый натрий | Вод.раствор | NaI | Любая | 80
Йодистый натрий | Вод.раствор | NaI | Любая | 100
Йодистый натрий | Вод.раствор | NaI | Любая | 120
Йодная настойка |  | I2 | 3 | 20 | 2 | 1 | 1 | 1 |  |  | 1
Йодная настойка |  | I2 | 3 | 40 | 3 | 2 | 1
Йодная настойка |  | I2 | 3 | 60 |  | 3 | 1
Йодная настойка |  | I2 | 3 | 80
Йодная настойка |  | I2 | 3 | 100
Йодная настойка |  | I2 | 3 | 120
Кадмиевый раствор для нанесения покрытия |  |  | Промышленный раствор | 20 | 1 | 3 | 1 | 1 |  | 1 | 1 | 1
Кадмиевый раствор для нанесения покрытия |  |  | Промышленный раствор | 40 | 1 |  | 1 | 1 |  |  |  | 1
Кадмиевый раствор для нанесения покрытия |  |  | Промышленный раствор | 60 | 1 |  | 1 | 1 |  |  |  | 1
Кадмиевый раствор для нанесения покрытия |  |  | Промышленный раствор | 80 |  |  | 1 | 2 |  |  |  | 1
Кадмиевый раствор для нанесения покрытия |  |  | Промышленный раствор | 100 |  |  | 1 |  |  |  |  | 1
Кадмиевый раствор для нанесения покрытия |  |  | Промышленный раствор | 120 |  |  | 1 |  |  |  |  | 1
Калийная кислая соль фосфорной кислоты | Вод.раствор | K2HPO4 KH2PO4 | Любая | 20 | 1 | 1 | 1 | 1 | 1 | 1 | 1 | 1
Калийная кислая соль фосфорной кислоты | Вод.раствор | K2HPO4 KH2PO4 | Любая | 40 | 1 | 1 | 1 |  | 2 | 1 | 1 | 1
Калийная кислая соль фосфорной кислоты | Вод.раствор | K2HPO4 KH2PO4 | Любая | 60 | 2 | 1 | 1 |  | 3 | 1 | 1 | 1
Калийная кислая соль фосфорной кислоты | Вод.раствор | K2HPO4 KH2PO4 | Любая | 80 |  | 1 | 1 |  |  | 1 | 1 | 1
Калийная кислая соль фосфорной кислоты | Вод.раствор | K2HPO4 KH2PO4 | Любая | 100 | [6 empty] | 1 | 1
Калийная кислая соль фосфорной кислоты | Вод.раствор | K2HPO4 KH2PO4 | Любая | 120
Камфарное масло |  |  | Промышленный раствор | 20 | 3 | 3 | 1 | 3 | 1 | 3 | 1 | 1
Камфарное масло |  |  | Промышленный раствор | 40 |  | 3 | 1 |  |  |  |  | 1
Камфарное масло |  |  | Промышленный раствор | 60 |  |  | 1 |  |  |  |  | 1
Камфарное масло |  |  | Промышленный раствор | 80
Камфарное масло |  |  | Промышленный раствор | 100
Камфарное масло |  |  | Промышленный раствор | 120
Каприловая кислота | Технически чистый | CH3(CH2)6COOH | 100 | 20 |  |  | 1 |  |  |  |  | 1
Каприловая кислота | Технически чистый | CH3(CH2)6COOH | 100 | 40 |  |  | 1 |  |  |  |  | 1
Каприловая кислота | Технически чистый | CH3(CH2)6COOH | 100 | 60 |  |  | 1 |  |  |  |  | 1
Каприловая кислота | Технически чистый | CH3(CH2)6COOH | 100 | 80 |  |  | 1 |  |  |  |  | 1
Каприловая кислота | Технически чистый | CH3(CH2)6COOH | 100 | 100 |  |  | 1 |  |  |  |  | 1
Каприловая кислота | Технически чистый | CH3(CH2)6COOH | 100 | 120 |  |  | 1 |  |  |  |  | 1
Карбонат кальция | Вод.раствор | CaCO3 | Любая | 20 | 1 | 1 | 1 | 1 | 1 | 1 | 1 | 1
Карбонат кальция | Вод.раствор | CaCO3 | Любая | 40 | 1 | 1 | 1 | 1 | 1 | 1 | 1 | 1
Карбонат кальция | Вод.раствор | CaCO3 | Любая | 60 | 1 | 1 | 1 | 1 | 2 | 1 | 1 | 1
Карбонат кальция | Вод.раствор | CaCO3 | Любая | 80 |  | 1 | 1 | 1 |  |  | 1 | 1
Карбонат кальция | Вод.раствор | CaCO3 | Любая | 100 |  | 1 | 1 | 2 |  |  | 1 | 1
Карбонат кальция | Вод.раствор | CaCO3 | Любая | 120 |  |  | 1 |  |  |  |  | 1
Карбонат меди | Вод.раствор | CuCO3 | Насыщ раствор | 20 | 1 | 1 | 1 | 1 |  |  |  | 1
Карбонат меди | Вод.раствор | CuCO3 | Насыщ раствор | 40 |  |  | 1 |  |  |  |  | 1
Карбонат меди | Вод.раствор | CuCO3 | Насыщ раствор | 60 |  |  | 1 |  |  |  |  | 1
Карбонат меди | Вод.раствор | CuCO3 | Насыщ раствор | 80 |  |  | 1 |  |  |  |  | 1
Карбонат меди | Вод.раствор | CuCO3 | Насыщ раствор | 100 |  |  | 1 |  |  |  |  | 1
Карбонат меди | Вод.раствор | CuCO3 | Насыщ раствор | 120 |  |  | 1 |  |  |  |  | 1
Касторовое масло |  |  | Промышленный раствор | 20 | 2 | 3 | 1 | 2 | 1 | 2 | 1 | 1
Касторовое масло |  |  | Промышленный раствор | 40 |  |  | 1 |  |  |  |  | 1
Касторовое масло |  |  | Промышленный раствор | 60 |  |  | 1 |  |  |  |  | 1
Касторовое масло |  |  | Промышленный раствор | 80
Касторовое масло |  |  | Промышленный раствор | 100
Касторовое масло |  |  | Промышленный раствор | 120
Керосин |  |  | 100 | 20 | 1 | 1 | 1 | 1 | 1 | 3 | 1 | 1
Керосин | Технически чистый |  | 100 | 20 | 2 | 1 | 1 | 2 | 1 | 3 | 1 | 1
Керосин | Технически чистый |  | 100 | 40 |  | 2 | 1 |  | 1 |  | 1 | 1
Керосин |  |  | 100 | 40 | 2 | 2 | 1 | 2 |  |  |  | 1
Керосин |  |  | 100 | 60 | 2 | 3 | 1 | 2 |  |  |  | 1
Керосин | Технически чистый |  | 100 | 60 |  | 2 | 1 |  | 1 |  | 2 | 1
Керосин | Технически чистый |  | 100 | 80 |  |  | 1 |  |  |  |  | 1
Керосин |  |  | 100 | 80 |  |  | 1 |  |  |  |  | 1
Керосин |  |  | 100 | 100 |  |  | 1 |  |  |  |  | 1
Керосин | Технически чистый |  | 100 | 100 |  |  | 1 |  |  |  |  | 1
Керосин |  |  | 100 | 120 |  |  | 1 |  |  |  |  | 1
Керосин | Технически чистый |  | 100 | 120 |  |  | 1 |  |  |  |  | 1
Керосин |  |  | Промышленный раствор | 20 | 1 | 1 | 1 |  | 1 | 3 | 1 | 1
Керосин |  |  | Промышленный раствор | 40 | 1 | 1 | 1 |  | 2 |  | 1 | 1
Керосин |  |  | Промышленный раствор | 60 | 2 | 2 | 1 |  | 2 |  | 1 | 1
Керосин |  |  | Промышленный раствор | 80 |  |  | 1 |  |  |  | 2 | 1
Керосин |  |  | Промышленный раствор | 100 |  |  | 1 |  |  |  |  | 1
Керосин |  |  | Промышленный раствор | 120 |  |  | 1 |  |  |  |  | 1
Кислород |  | O2 | Любая | 20 | 1 | 1 | 1 | 1 | 3 | 1 | 1
Кислород |  | O2 | Любая | 40 | 1 |  | 1 | 1 |  | 1 | 1
Кислород |  | O2 | Любая | 60 | 1 | 2 | 1 | 1 |  | 1 | 1
Кислород |  | O2 | Любая | 80 |  |  | 1 |  |  | 1 | 1
Кислород |  | O2 | Любая | 100 |  |  | 2 |  |  |  | 1
Кислород |  | O2 | Любая | 120 |  |  | 2 |  |  |  | 1
Кислый сернистый аммоний | Вод.раствор | NH4OH(NH4)2SO4 | Разбав.раствор | 20 | 1 | 1 | 1 | 1 |  |  | 1 | 1
Кислый сернистый аммоний | Вод.раствор | NH4OH(NH4)2SO4 | Разбав.раствор | 40 | 2 | 1 | 1 |  |  |  | 1 | 1
Кислый сернистый аммоний | Вод.раствор | NH4OH(NH4)2SO4 | Разбав.раствор | 60 | 2 | 1 | 1 |  |  |  | 1 | 1
Кислый сернистый аммоний | Вод.раствор | NH4OH(NH4)2SO4 | Разбав.раствор | 80
Кислый сернистый аммоний | Вод.раствор | NH4OH(NH4)2SO4 | Разбав.раствор | 100
Кислый сернистый аммоний | Вод.раствор | NH4OH(NH4)2SO4 | Разбав.раствор | 120
Кислый сернистый аммоний | Вод.раствор | NH4OH(NH4)2SO4 | Насыщ раствор | 20 | 1 | 1 | 1 | 1 |  |  | 1 | 1
Кислый сернистый аммоний | Вод.раствор | NH4OH(NH4)2SO4 | Насыщ раствор | 40 | 1 | 1 | 1 |  |  |  | 1 | 1
Кислый сернистый аммоний | Вод.раствор | NH4OH(NH4)2SO4 | Насыщ раствор | 60 | 1 | 1 | 1 |  |  |  | 1 | 1
Кислый сернистый аммоний | Вод.раствор | NH4OH(NH4)2SO4 | Насыщ раствор | 80
Кислый сернистый аммоний | Вод.раствор | NH4OH(NH4)2SO4 | Насыщ раствор | 100
Кислый сернистый аммоний | Вод.раствор | NH4OH(NH4)2SO4 | Насыщ раствор | 120
Кормовая патока |  |  | Промышленный раствор | 20 | 1 | 1 | 1 | 1 | 1 | 1 | 1 | 1
Кормовая патока |  |  | Промышленный раствор | 40 | 2 | 1 | 1 |  |  |  |  | 1
Кормовая патока |  |  | Промышленный раствор | 60 | 2 | 1 | 1 |  |  |  |  | 1
Кормовая патока |  |  | Промышленный раствор | 80 |  | 2 | 1
Кормовая патока |  |  | Промышленный раствор | 100 |  |  | 1 | 2
Кормовая патока |  |  | Промышленный раствор | 120
Крезол | Вод.раствор | CH3C6H4OH | >=90 | 20 | 3 | 2 | 1 | 3 | 2 | 3 | 2 | 1
Крезол | Вод.раствор | CH3C6H4OH | >=90 | 40 | 3 |  | 1 |  | 2 |  |  | 1
Крезол | Вод.раствор | CH3C6H4OH | >=90 | 60 |  |  | 1 |  |  |  |  | 1
Крезол | Вод.раствор | CH3C6H4OH | >=90 | 80 |  |  | 2 |  |  |  |  | 1
Крезол | Вод.раствор | CH3C6H4OH | >=90 | 100 | [7 empty] | 1
Крезол | Вод.раствор | CH3C6H4OH | >=90 | 120
Крезол | Вод.раствор | CH3C6H4OH | Разбав.раствор | 20 | 2 | 1 | 1 | 2 | 3 | 3 | 1 | 1
Крезол | Вод.раствор | CH3C6H4OH | Разбав.раствор | 40 | 3 | 2 | 1 | 3 |  | 3 |  | 1
Крезол | Вод.раствор | CH3C6H4OH | Разбав.раствор | 60 | 3 |  | 1 | 3 |  |  |  | 2
Крезол | Вод.раствор | CH3C6H4OH | Разбав.раствор | 80
Крезол | Вод.раствор | CH3C6H4OH | Разбав.раствор | 100
Крезол | Вод.раствор | CH3C6H4OH | Разбав.раствор | 120
Кремниевая кислота | Вод.раствор | H2SiO3 | Любая | 20 | 1 | 1 | 1 | 1 |  | 1 | 1 | 1
Кремниевая кислота | Вод.раствор | H2SiO3 | Любая | 40 | 1 | 1 | 1 |  |  | 1 |  | 1
Кремниевая кислота | Вод.раствор | H2SiO3 | Любая | 60 | 1 | 1 | 1 |  |  |  |  | 1
Кремниевая кислота | Вод.раствор | H2SiO3 | Любая | 80 |  |  | 1
Кремниевая кислота | Вод.раствор | H2SiO3 | Любая | 100 |  |  | 1
Кремниевая кислота | Вод.раствор | H2SiO3 | Любая | 120
Кремний органическое масло |  |  | Промышленный раствор | 20 | 1 | 1 | 1 | 1 | 1 | 2 | 1 | 1
Кремний органическое масло |  |  | Промышленный раствор | 40 | 2 | 1 | 1 | 1 | 1 |  | 1 | 1
Кремний органическое масло |  |  | Промышленный раствор | 60 | 3 | 1 | 1 |  | 1 |  |  | 1
Кремний органическое масло |  |  | Промышленный раствор | 80 |  | 1 | 1 |  |  |  |  | 1
Кремний органическое масло |  |  | Промышленный раствор | 100 |  |  | 1 |  |  |  |  | 1
Кремний органическое масло |  |  | Промышленный раствор | 120 |  |  | 1 |  |  |  |  | 1
Кротоновый альдегид | Технически чистый | CH3-CH=CH-CHO | 100 | 20 | 3 | 1 | 1 |  | 1 | 1 | 1 | 1
Кротоновый альдегид | Технически чистый | CH3-CH=CH-CHO | 100 | 40 |  |  | 1 |  |  |  |  | 1
Кротоновый альдегид | Технически чистый | CH3-CH=CH-CHO | 100 | 60 |  |  | 2 |  |  |  |  | 1
Кротоновый альдегид | Технически чистый | CH3-CH=CH-CHO | 100 | 80 |  |  | 2 |  |  |  |  | 1
Кротоновый альдегид | Технически чистый | CH3-CH=CH-CHO | 100 | 100 |  |  | 3 |  |  |  |  | 1
Кротоновый альдегид | Технически чистый | CH3-CH=CH-CHO | 100 | 120
Ксилол |  | C6H4(CH3)2 | 100 | 20 | 3 | 3 | 1 | 3 | 3 | 3 | 1 | 1
Ксилол |  | C6H4(CH3)2 | 100 | 40 |  |  | 1 |  |  |  | 2 | 1
Ксилол |  | C6H4(CH3)2 | 100 | 60 |  |  | 2 |  |  |  | 3 | 1
Ксилол |  | C6H4(CH3)2 | 100 | 80 |  |  | 2 |  |  |  |  | 1
Ксилол |  | C6H4(CH3)2 | 100 | 100 |  |  | 2 |  |  |  |  | 1
Ксилол |  | C6H4(CH3)2 | 100 | 120 |  |  | 2 |  |  |  |  | 1
Ланолин |  |  | Промышленный раствор | 20 | 1 | 1 | 1 |  | 1 | 2 | 1
Ланолин |  |  | Промышленный раствор | 40 | 2 | 1 | 1 |  | 1 | 3 | 1
Ланолин |  |  | Промышленный раствор | 60 |  | 2 | 1 |  | 1 |  | 1
Ланолин |  |  | Промышленный раствор | 80 |  |  | 1
Ланолин |  |  | Промышленный раствор | 100 |  |  | 1
Ланолин |  |  | Промышленный раствор | 120
Лигроин |  |  | Промышленный раствор | 20 | 1 | 1 | 1 | 1 | 1 | 3 | 1 | 1
Лигроин |  |  | Промышленный раствор | 40 | 2 | 2 | 1 | 2 |  |  |  | 1
Лигроин |  |  | Промышленный раствор | 60 | 2 | 2 | 1 | 2 |  |  |  | 1
Лигроин |  |  | Промышленный раствор | 80 |  |  | 2 |  |  |  |  | 1
Лигроин |  |  | Промышленный раствор | 100 |  |  | 2 |  |  |  |  | 1
Лигроин |  |  | Промышленный раствор | 120
Ликеры |  |  | Промышленный раствор | 20 | 1 | 1 | 1 | 1 | 1 | 1 | 1 | 1
Ликеры |  |  | Промышленный раствор | 40 | 1 |  | 1 |  |  | 1 |  | 1
Ликеры |  |  | Промышленный раствор | 60 |  |  | 1 |  |  | 1 |  | 1
Ликеры |  |  | Промышленный раствор | 80 |  |  | 1 |  |  |  |  | 1
Ликеры |  |  | Промышленный раствор | 100 | [7 empty] | 1
Ликеры |  |  | Промышленный раствор | 120
Лимонная кислота | Вод.раствор | C3H4(OH)(COOH)3 | 50 | 20 | 1 | 1 | 1 | 1 | 1 | 1 | 1 | 1
Лимонная кислота | Вод.раствор | C3H4(OH)(COOH)3 | 50 | 40 | 1 | 1 | 1 | 1 |  |  |  | 1
Лимонная кислота | Вод.раствор | C3H4(OH)(COOH)3 | 50 | 60 | 2 | 1 | 1 | 1 |  |  |  | 1
Лимонная кислота | Вод.раствор | C3H4(OH)(COOH)3 | 50 | 80 |  | 1 | 1 | 2 |  |  |  | 1
Лимонная кислота | Вод.раствор | C3H4(OH)(COOH)3 | 50 | 100 |  | 1 | 1 | 2 |  |  |  | 1
Лимонная кислота | Вод.раствор | C3H4(OH)(COOH)3 | 50 | 120
Льняное масло |  |  | Промышленный раствор | 20 | 2 | 1 | 1 | 3 | 1 | 3 | 1 | 1
Льняное масло |  |  | Промышленный раствор | 40 | 2 | 1 | 1 |  | 1 |  | 1 | 1
Льняное масло |  |  | Промышленный раствор | 60 | 2 | 1 | 1 |  | 1 |  | 1 | 1
Льняное масло |  |  | Промышленный раствор | 80
Льняное масло |  |  | Промышленный раствор | 100
Льняное масло |  |  | Промышленный раствор | 120
Лярд-масло |  |  | Промышленный раствор | 20 | 1 | 1 | 1 | 1 | 1 | 1 | 1 | 1
Лярд-масло |  |  | Промышленный раствор | 40 |  |  | 1 |  | 1 | 1 | 1 | 1
Лярд-масло |  |  | Промышленный раствор | 60 |  |  | 1 |  | 1 | 1 | 1 | 1
Лярд-масло |  |  | Промышленный раствор | 80 |  |  | 1 |  |  |  |  | 1
Лярд-масло |  |  | Промышленный раствор | 100 |  |  | 1 |  |  |  |  | 1
Лярд-масло |  |  | Промышленный раствор | 120 |  |  | 1 |  |  |  |  | 1
Маисовое масло |  |  | Промышленный раствор | 20 | 1 | 1 | 1 | 1 | 1 | 3 | 1 | 1
Маисовое масло |  |  | Промышленный раствор | 40 |  | 1 | 1 |  | 1 | 3 | 1 | 1
Маисовое масло |  |  | Промышленный раствор | 60 |  | 2 | 1 |  | 1 |  | 1 | 1
Маисовое масло |  |  | Промышленный раствор | 80 |  |  | 1 |  |  |  |  | 1
Маисовое масло |  |  | Промышленный раствор | 100 |  |  | 1 |  |  |  |  | 1
Маисовое масло |  |  | Промышленный раствор | 120 |  |  | 1 |  |  |  |  | 1
Малеиновая кислота | Вод.раствор | HOOC-CH=CH-COOH | Насыщ раствор | 20 | 1 | 1 | 1 | 1 | 2 | 1 | 1 | 1
Малеиновая кислота | Вод.раствор | HOOC-CH=CH-COOH | Насыщ раствор | 40 | 1 | 1 | 1 | 1 | 2 | 2 | 1 | 1
Малеиновая кислота | Вод.раствор | HOOC-CH=CH-COOH | Насыщ раствор | 60 | 2 | 1 | 1 | 1 |  | 2 | 2 | 1
Малеиновая кислота | Вод.раствор | HOOC-CH=CH-COOH | Насыщ раствор | 80 |  | 1 | 1 | 1 |  |  | 2 | 1
Малеиновая кислота | Вод.раствор | HOOC-CH=CH-COOH | Насыщ раствор | 100 |  |  | 1 | 2 |  |  |  | 1
Малеиновая кислота | Вод.раствор | HOOC-CH=CH-COOH | Насыщ раствор | 120 |  |  | 1 |  |  |  |  | 1
Марганцовокислый калий | Вод.раствор | KMnO4 | 10 | 20 | 1 | 1 | 1 | 1 | 3 | 1 | 1 | 1
Марганцовокислый калий | Вод.раствор | KMnO4 | 10 | 40 | 1 | 1 | 1 | 1 |  | 1 | 1 | 1
Марганцовокислый калий | Вод.раствор | KMnO4 | 10 | 60 | 1 | 2 | 1 | 1 |  | 2 | 1 | 1
Марганцовокислый калий | Вод.раствор | KMnO4 | 10 | 80 |  |  | 1 | 1 |  |  |  | 1
Марганцовокислый калий | Вод.раствор | KMnO4 | 10 | 100 |  |  | 1 |  |  |  |  | 1
Марганцовокислый калий | Вод.раствор | KMnO4 | 10 | 120 |  |  | 1 |  |  |  |  | 1
Марганцовокислый калий | Вод.раствор | KMnO4 | Насыщ раствор | 20 | 1 | 1 | 1 | 1 | 3 | 1 | 1
Марганцовокислый калий | Вод.раствор | KMnO4 | Насыщ раствор | 40 | 1 | 1 | 1 | 1 |  | 1 | 1
Марганцовокислый калий | Вод.раствор | KMnO4 | Насыщ раствор | 60 | 2 | 2 | 1 | 1 |  | 1 | 1
Марганцовокислый калий | Вод.раствор | KMnO4 | Насыщ раствор | 80 |  |  | 1 | 2 |  |  | 1
Марганцовокислый калий | Вод.раствор | KMnO4 | Насыщ раствор | 100 |  |  | 1 |  |  |  | 1
Марганцовокислый калий | Вод.раствор | KMnO4 | Насыщ раствор | 120 |  |  | 1 |  |  |  | 1
Масла для смазки |  |  | Промышленный раствор | 20 | 1 | 1 | 1 | 1 | 1 | 3 | 1 | 1
Масла для смазки |  |  | Промышленный раствор | 40 | 2 | 2 | 1 | 2 |  |  | 1 | 1
Масла для смазки |  |  | Промышленный раствор | 60 | 2 | 2 | 1 | 2 |  |  | 1 | 1
Масла для смазки |  |  | Промышленный раствор | 80 |  |  | 1 |  |  |  | 2 | 1
Масла для смазки |  |  | Промышленный раствор | 100
Масла для смазки |  |  | Промышленный раствор | 120
Масла для смазки, несодержащие отдушки |  |  | Промышленный раствор | 20 | 1 | 1 | 1 | 1 | 1 | 3 | 1 | 1
Масла для смазки, несодержащие отдушки |  |  | Промышленный раствор | 40 | 2 | 1 | 1 | 2 | 1 |  | 1 | 1
Масла для смазки, несодержащие отдушки |  |  | Промышленный раствор | 60 | 2 | 2 | 1 | 2 | 1 |  | 1 | 1
Масла для смазки, несодержащие отдушки |  |  | Промышленный раствор | 80 |  |  | 1 |  |  |  |  | 1
Масла для смазки, несодержащие отдушки |  |  | Промышленный раствор | 100 |  |  | 1 |  |  |  |  | 1
Масла для смазки, несодержащие отдушки |  |  | Промышленный раствор | 120 |  |  | 1 |  |  |  |  | 1
Масляная кислота | Вод.раствор | CH3CH2CH2COOH | 20 | 20 | 1 | 3 | 1 | 1 |  | 1 | 1 | 1
Масляная кислота | Вод.раствор | CH3CH2CH2COOH | 20 | 40 |  | 3
Масляная кислота | Вод.раствор | CH3CH2CH2COOH | 20 | 60 |  | 3
Масляная кислота | Вод.раствор | CH3CH2CH2COOH | 20 | 80 |  | 3
Масляная кислота | Вод.раствор | CH3CH2CH2COOH | 20 | 100 |  | 3 |  | 3
Масляная кислота | Вод.раствор | CH3CH2CH2COOH | 20 | 120
Масляная кислота | Технически чистый | CH3CH2CH2COOH | 100 | 20 | 3 | 1 | 1 | 3 | 3 | 2 | 2 | 1
Масляная кислота | Технически чистый | CH3CH2CH2COOH | 100 | 40 |  | 1 | 1 |  |  |  | 2 | 1
Масляная кислота | Технически чистый | CH3CH2CH2COOH | 100 | 60 |  |  | 1 |  |  |  | 3 | 1
Масляная кислота | Технически чистый | CH3CH2CH2COOH | 100 | 80 |  |  | 1 |  |  |  |  | 1
Масляная кислота | Технически чистый | CH3CH2CH2COOH | 100 | 100 |  |  | 1 |  |  |  |  | 1
Масляная кислота | Технически чистый | CH3CH2CH2COOH | 100 | 120 | [7 empty] | 1
Медный раствор для нанесения покрытия |  |  | Промышленный раствор | 20 | 1 | 1 | 1 | 1 |  | 1 | 1 | 1
Медный раствор для нанесения покрытия |  |  | Промышленный раствор | 40 | 1 | 1 | 1 | 1 |  |  |  | 1
Медный раствор для нанесения покрытия |  |  | Промышленный раствор | 60 | 1 | 1 | 1 | 1 |  |  |  | 1
Медный раствор для нанесения покрытия |  |  | Промышленный раствор | 80 |  | 1 | 1 | 1 |  |  |  | 1
Медный раствор для нанесения покрытия |  |  | Промышленный раствор | 100 |  |  | 1 |  |  |  |  | 1
Медный раствор для нанесения покрытия |  |  | Промышленный раствор | 120 | [7 empty] | 1
Метан природный газ |  | CH4 | 100 | 20 | 1 | 1 | 1 |  | 1 | 3 | 1
Метан природный газ |  | CH4 | 100 | 40 |  |  | 1
Метан природный газ |  | CH4 | 100 | 60 |  |  | 1
Метан природный газ |  | CH4 | 100 | 80
Метан природный газ |  | CH4 | 100 | 100
Метан природный газ |  | CH4 | 100 | 120
Метансульфокислота | Вод.раствор | CH3SO3H | 50 | 20 | 1 | 2 | 1 | 1 |  | 1 | 1 | 1
Метансульфокислота | Вод.раствор | CH3SO3H | 50 | 40 | 2 | 2 | 1 |  |  |  |  | 1
Метансульфокислота | Вод.раствор | CH3SO3H | 50 | 60 | 2 | 3 | 1 |  |  |  |  | 1
Метансульфокислота | Вод.раствор | CH3SO3H | 50 | 80 |  |  | 1 |  |  |  |  | 1
Метансульфокислота | Вод.раствор | CH3SO3H | 50 | 100 |  |  | 2 |  |  | 3 | 3
Метансульфокислота | Вод.раствор | CH3SO3H | 50 | 120
Метансульфокислота | Технически чистый | CH3SO3H | 100 | 20 | 1 | 3 | 1 | 1 |  | 1 | 2 | 1
Метансульфокислота | Технически чистый | CH3SO3H | 100 | 40 | 2 | 3 | 1 |  |  |  |  | 1
Метансульфокислота | Технически чистый | CH3SO3H | 100 | 60 | 2 | 3 | 1 |  |  |  |  | 1
Метансульфокислота | Технически чистый | CH3SO3H | 100 | 80 |  |  | 1 |  |  |  |  | 1
Метансульфокислота | Технически чистый | CH3SO3H | 100 | 100 | [5 empty] | 3 | 3
Метансульфокислота | Технически чистый | CH3SO3H | 100 | 120
Метасиликат натрия | Вод.раствор | Na2SiO3 | <5 | 20 | 1 | 1 | 1 | 1 | 1 | 1 | 1 | 1
Метасиликат натрия | Вод.раствор | Na2SiO3 | <5 | 40 | 1 | 1 | 1 | 1 | 1 | 1 | 1 | 1
Метасиликат натрия | Вод.раствор | Na2SiO3 | <5 | 60 | 1 | 1 | 1 | 1 | 1 | 1 | 1 | 1
Метасиликат натрия | Вод.раствор | Na2SiO3 | <5 | 80 |  | 1 | 1 | 1 |  | 1 | 1 | 1
Метасиликат натрия | Вод.раствор | Na2SiO3 | <5 | 100 |  | 2 |  | 2 |  | 2 | 1 | 1
Метасиликат натрия | Вод.раствор | Na2SiO3 | <5 | 120 | [7 empty] | 1
Метафосфорнокислый аммоний | Вод.раствор | (NH4)4P4O12 | Любая | 20 | 1 | 1 | 1 | 1 | 1 | 1 | 1 | 1
Метафосфорнокислый аммоний | Вод.раствор | (NH4)4P4O12 | Любая | 40 | 1 | 1 | 1 |  | 2 |  |  | 1
Метафосфорнокислый аммоний | Вод.раствор | (NH4)4P4O12 | Любая | 60 | 1 | 1 | 1 |  | 2 |  |  | 1
Метафосфорнокислый аммоний | Вод.раствор | (NH4)4P4O12 | Любая | 80
Метафосфорнокислый аммоний | Вод.раствор | (NH4)4P4O12 | Любая | 100
Метафосфорнокислый аммоний | Вод.раствор | (NH4)4P4O12 | Любая | 120
Метафосфорнокислый натрий | Вод.раствор | Na3PO4 | Насыщ раствор | 20 | 1 | 1 | 1 | 1 | 1 | 1 | 1 | 1
Метафосфорнокислый натрий | Вод.раствор | Na3PO4 | Насыщ раствор | 40 | 1 | 1 | 1 | 1 | 1 | 1 | 1 | 1
Метафосфорнокислый натрий | Вод.раствор | Na3PO4 | Насыщ раствор | 60 | 2 | 1 | 1 | 1 | 1 | 1 | 1 | 1
Метафосфорнокислый натрий | Вод.раствор | Na3PO4 | Насыщ раствор | 80 |  | 1 | 1 |  |  |  |  | 1
Метафосфорнокислый натрий | Вод.раствор | Na3PO4 | Насыщ раствор | 100 |  | 1 | 1
Метафосфорнокислый натрий | Вод.раствор | Na3PO4 | Насыщ раствор | 120
Метиламин | Вод.раствор | CH3NH2 | 32 | 20 | 3 | 2 | 2 | 3 | 3 | 1 | 1 | 1
Метиламин | Вод.раствор | CH3NH2 | 32 | 40 | [7 empty] | 1
Метиламин | Вод.раствор | CH3NH2 | 32 | 60 | [7 empty] | 1
Метиламин | Вод.раствор | CH3NH2 | 32 | 80 | [7 empty] | 1
Метиламин | Вод.раствор | CH3NH2 | 32 | 100 | [7 empty] | 1
Метиламин | Вод.раствор | CH3NH2 | 32 | 120
Метилацетат | Технически чистый | CH3COOCH3 | 100 | 20 | 3 | 1 | 1 | 3 | 3 | 2 | 3 | 1
Метилацетат | Технически чистый | CH3COOCH3 | 100 | 40 |  | 2 | 2 |  |  | 2 |  | 1
Метилацетат | Технически чистый | CH3COOCH3 | 100 | 60 |  | 2 | 2 |  |  |  |  | 1
Метилацетат | Технически чистый | CH3COOCH3 | 100 | 80 |  |  | 3 |  |  |  |  | 1
Метилацетат | Технически чистый | CH3COOCH3 | 100 | 100
Метилацетат | Технически чистый | CH3COOCH3 | 100 | 120
Метиленовый йод |  | CH2I2 | не определена | 20 |  |  | 1 |  |  |  | 1 | 1
Метиленовый йод |  | CH2I2 | не определена | 40 |  |  | 1 |  |  |  | 1 | 1
Метиленовый йод |  | CH2I2 | не определена | 60 |  |  | 1 |  |  |  | 1 | 1
Метиленовый йод |  | CH2I2 | не определена | 80 |  |  | 1 |  |  |  | 1 | 1
Метиленовый йод |  | CH2I2 | не определена | 100 |  |  | 1 |  |  |  | 1 | 1
Метиленовый йод |  | CH2I2 | не определена | 120 |  |  | 1 |  |  |  |  | 1
Метилизобутилкетон |  | CH3COCH2CH(CH3)2 | 100 | 20 |  |  | 1 |  | 3 | 2 | 3 | 1
Метилизобутилкетон |  | CH3COCH2CH(CH3)2 | 100 | 40 |  |  | 2 |  |  |  |  | 1
Метилизобутилкетон |  | CH3COCH2CH(CH3)2 | 100 | 60 |  |  | 3 |  |  |  |  | 1
Метилизобутилкетон |  | CH3COCH2CH(CH3)2 | 100 | 80 |  |  | 3 |  |  |  |  | 1
Метилизобутилкетон |  | CH3COCH2CH(CH3)2 | 100 | 100 | [7 empty] | 1
Метилизобутилкетон |  | CH3COCH2CH(CH3)2 | 100 | 120
Метилизопропилкетон |  | CH3COCH(CH3)2 | 100 | 20 |  |  | 1 |  | 3 | 2 | 3 | 1
Метилизопропилкетон |  | CH3COCH(CH3)2 | 100 | 40 |  |  | 2 |  |  |  |  | 1
Метилизопропилкетон |  | CH3COCH(CH3)2 | 100 | 60 |  |  | 3 |  |  |  |  | 1
Метилизопропилкетон |  | CH3COCH(CH3)2 | 100 | 80 |  |  | 3 |  |  |  |  | 1
Метилизопропилкетон |  | CH3COCH(CH3)2 | 100 | 100
Метилизопропилкетон |  | CH3COCH(CH3)2 | 100 | 120
Метиловый спирт | Технически чистый | CH3OH | 100 | 20 | 1 | 1 | 1 | 1 | 2 | 1 | 2 | 1
Метиловый спирт | Технически чистый | CH3OH | 100 | 40 | 2 | 1 | 1 | 2 | 3 | 1 | 3 | 1
Метиловый спирт | Технически чистый | CH3OH | 100 | 60 | 2 | 1 | 1 | 2 | 3 | 1 | 3 | 1
Метиловый спирт | Технически чистый | CH3OH | 100 | 80 |  | 2 | 1 |  |  | 2 | 3 | 1
Метиловый спирт | Технически чистый | CH3OH | 100 | 100 |  |  | 1 |  |  |  | 3 | 1
Метиловый спирт | Технически чистый | CH3OH | 100 | 120 |  |  | 1 |  |  |  |  | 1
Метиловый эфир акриловой кислоты | Технически чистый | CH2=CHCOOCH3 | 100 | 20 |  |  | 1 |  | 3 | 2 | 3 | 1
Метиловый эфир акриловой кислоты | Технически чистый | CH2=CHCOOCH3 | 100 | 40 |  |  | 2 |  |  |  |  | 1
Метиловый эфир акриловой кислоты | Технически чистый | CH2=CHCOOCH3 | 100 | 60 |  |  | 3 |  |  |  |  | 1
Метиловый эфир акриловой кислоты | Технически чистый | CH2=CHCOOCH3 | 100 | 80 |  |  | 3 |  |  |  |  | 1
Метиловый эфир акриловой кислоты | Технически чистый | CH2=CHCOOCH3 | 100 | 100 | [7 empty] | 1
Метиловый эфир акриловой кислоты | Технически чистый | CH2=CHCOOCH3 | 100 | 120 | [7 empty] | 1
Метиловыйэфир дихлоруксусной кислоты | Технически чистый | Cl2CHCOOCH3 | 100 | 20 | 3 | 1 | 2 | 3 | 3 | 1 | 3
Метиловыйэфир дихлоруксусной кислоты | Технически чистый | Cl2CHCOOCH3 | 100 | 40 |  | 1 |  |  |  | 1
Метиловыйэфир дихлоруксусной кислоты | Технически чистый | Cl2CHCOOCH3 | 100 | 60 |  | 1 |  |  |  | 2
Метиловыйэфир дихлоруксусной кислоты | Технически чистый | Cl2CHCOOCH3 | 100 | 80
Метиловыйэфир дихлоруксусной кислоты | Технически чистый | Cl2CHCOOCH3 | 100 | 100
Метиловыйэфир дихлоруксусной кислоты | Технически чистый | Cl2CHCOOCH3 | 100 | 120
Метилэтилкетон |  | CH3COCH2CH3 | 100 | 20 | 3 | 1 | 2 | 3 | 3 | 1 | 3 | 1
Метилэтилкетон |  | CH3COCH2CH3 | 100 | 40 |  | 2 | 2 |  |  | 2 |  | 1
Метилэтилкетон |  | CH3COCH2CH3 | 100 | 60 |  | 2 | 3 |  |  |  |  | 1
Метилэтилкетон |  | CH3COCH2CH3 | 100 | 80 | [7 empty] | 1
Метилэтилкетон |  | CH3COCH2CH3 | 100 | 100 | [7 empty] | 2
Метилэтилкетон |  | CH3COCH2CH3 | 100 | 120
Минеральный смазочный материал |  |  | Промышленный раствор | 20 | 2 | 1 | 1 |  | 1 | 3 | 1 | 1
Минеральный смазочный материал |  |  | Промышленный раствор | 40 | 2 | 2 | 1 |  |  |  |  | 1
Минеральный смазочный материал |  |  | Промышленный раствор | 60 |  | 3 | 1 |  |  |  |  | 1
Минеральный смазочный материал |  |  | Промышленный раствор | 80 |  |  | 1 |  |  |  |  | 1
Минеральный смазочный материал |  |  | Промышленный раствор | 100 |  |  | 1 |  |  |  |  | 1
Минеральный смазочный материал |  |  | Промышленный раствор | 120 |  |  | 1 |  |  |  |  | 1
Молоко |  |  | 100 | 20 | 1 | 1 | 1 | 1 | 1 | 1 | 1 | 1
Молоко |  |  | 100 | 40 | 1 | 1 | 1 | 1 |  |  |  | 1
Молоко |  |  | 100 | 60 | 1 | 1 | 1 | 1 |  |  |  | 1
Молоко |  |  | 100 | 80 |  | 1 | 1 | 1 |  |  |  | 1
Молоко |  |  | 100 | 100 |  | 1 | 1 | 1 |  |  |  | 1
Молоко |  |  | 100 | 120 |  |  | 1 |  |  |  |  | 1
Молочная кислота | Вод.раствор | CH3CHOHCOOH | <=28 | 20 | 1 | 1 | 1 | 1 | 1 | 1 | 1 | 1
Молочная кислота | Вод.раствор | CH3CHOHCOOH | <=28 | 40 | 2 | 1 | 1 | 1 | 2 | 1 | 1 | 1
Молочная кислота | Вод.раствор | CH3CHOHCOOH | <=28 | 60 | 3 | 1 | 1 | 1 | 3 | 1 | 1 | 1
Молочная кислота | Вод.раствор | CH3CHOHCOOH | <=28 | 80 |  | 1 | 1 | 1 |  | 1 | 1 | 1
Молочная кислота | Вод.раствор | CH3CHOHCOOH | <=28 | 100 |  | 1 | 1 |  |  | 1 | 1 | 1
Молочная кислота | Вод.раствор | CH3CHOHCOOH | <=28 | 120 | [7 empty] | 1
Монохлоруксусная кислота | Вод.раствор | ClCH2COOH | 50 | 20 | 1 | 2 | 1 | 1 | 3 | 2 | 3 | 1
Монохлоруксусная кислота | Вод.раствор | ClCH2COOH | 50 | 40 | 2 | 2 | 1 | 2 |  |  | 3 | 1
Монохлоруксусная кислота | Вод.раствор | ClCH2COOH | 50 | 60 | 2 | 3 | 2 | 2 |  |  |  | 1
Монохлоруксусная кислота | Вод.раствор | ClCH2COOH | 50 | 80 |  |  | 2 |  |  |  |  | 1
Монохлоруксусная кислота | Вод.раствор | ClCH2COOH | 50 | 100 |  |  | 3 |  |  |  |  | 1
Монохлоруксусная кислота | Вод.раствор | ClCH2COOH | 50 | 120 |  |  | 3
Моторное смазочное масло |  |  | Промышленный раствор | 20 |  |  | 1 |  | 1 | 3 | 1 | 1
Моторное смазочное масло |  |  | Промышленный раствор | 40 |  |  | 1 |  |  |  |  | 1
Моторное смазочное масло |  |  | Промышленный раствор | 60 |  |  | 1 |  |  |  |  | 1
Моторное смазочное масло |  |  | Промышленный раствор | 80 |  |  | 1 |  |  |  |  | 1
Моторное смазочное масло |  |  | Промышленный раствор | 100 |  |  | 1 |  |  |  |  | 1
Моторное смазочное масло |  |  | Промышленный раствор | 120 |  |  | 1 |  |  |  |  | 1
Моча |  |  | не определена | 20 | 1 | 1 | 1 | 1 | 1 | 1 | 1 | 1
Моча |  |  | не определена | 40 | 1 | 1 | 1 | 1 | 1 | 1 | 1 | 1
Моча |  |  | не определена | 60 | 2 | 1 | 1 | 1 | 1 | 1 | 1 | 1
Моча |  |  | не определена | 80 |  |  | 1 | 1 |  |  |  | 1
Моча |  |  | не определена | 100 |  |  | 2 |  |  |  |  | 1
Моча |  |  | не определена | 120 |  |  | 2 |  |  |  |  | 1
Мочевая кислота | Вод.раствор | C5H4N4O3 | 10 | 20 | 1 |  |  | 1
Мочевая кислота | Вод.раствор | C5H4N4O3 | 10 | 40 | 2 |  |  | 2
Мочевая кислота | Вод.раствор | C5H4N4O3 | 10 | 60 | 2 |  |  | 3
Мочевая кислота | Вод.раствор | C5H4N4O3 | 10 | 80
Мочевая кислота | Вод.раствор | C5H4N4O3 | 10 | 100
Мочевая кислота | Вод.раствор | C5H4N4O3 | 10 | 120
Мочевина | Вод.раствор | NH2CONH2 | 33 | 20 | 1 | 1 | 1 | 1 | 1 | 1 | 1 | 1
Мочевина | Вод.раствор | NH2CONH2 | 33 | 40 | 1 | 1 | 1 | 1 | 1 | 1 | 1 | 1
Мочевина | Вод.раствор | NH2CONH2 | 33 | 60 | 2 | 1 | 1 | 1 | 1 | 1 | 1 | 1
Мочевина | Вод.раствор | NH2CONH2 | 33 | 80 |  | 1 | 1 | 1 |  |  |  | 1
Мочевина | Вод.раствор | NH2CONH2 | 33 | 100 |  |  | 2 |  |  |  |  | 1
Мочевина | Вод.раствор | NH2CONH2 | 33 | 120 | [7 empty] | 1
Мочевина | Вод.раствор | NH2CONH2 | <=10 | 20 | 1 | 1 | 1 | 1 | 1 | 1 | 1 | 1
Мочевина | Вод.раствор | NH2CONH2 | <=10 | 40 | 1 | 1 | 1 | 1 |  |  |  | 1
Мочевина | Вод.раствор | NH2CONH2 | <=10 | 60 | 2 | 1 | 1 | 2 |  |  |  | 1
Мочевина | Вод.раствор | NH2CONH2 | <=10 | 80 | [7 empty] | 1
Мочевина | Вод.раствор | NH2CONH2 | <=10 | 100 | [7 empty] | 1
Мочевина | Вод.раствор | NH2CONH2 | <=10 | 120 | [7 empty] | 1
Муравьинаякислота | Вод.раствор | HCOOH | 50 | 20 | 2 | 1 | 1 | 3 | 3 | 1 | 1 | 1
Муравьинаякислота | Вод.раствор | HCOOH | 50 | 40 |  | 2 | 1 | 3 | 3 | 1 | 1 | 1
Муравьинаякислота | Вод.раствор | HCOOH | 50 | 60 |  | 3 | 1 | 3 | 3 | 2 | 2 | 1
Муравьинаякислота | Вод.раствор | HCOOH | 50 | 80 |  |  | 1 | 3 |  |  | 3 | 1
Муравьинаякислота | Вод.раствор | HCOOH | 50 | 100 |  |  | 1 | 3 |  |  |  | 1
Муравьинаякислота | Вод.раствор | HCOOH | 50 | 120
Муравьинаякислота | Технически чистый | HCOOH | 100 | 20 | 2 | 1 | 1 | 3 | 3 | 1 | 3 | 1
Муравьинаякислота | Технически чистый | HCOOH | 100 | 40 |  | 2 | 1 | 3 |  | 1 | 3 | 1
Муравьинаякислота | Технически чистый | HCOOH | 100 | 60 |  | 3 | 1 | 3 |  | 1 |  | 1
Муравьинаякислота | Технически чистый | HCOOH | 100 | 80 |  |  | 1 | 3 |  | 2 |  | 1
Муравьинаякислота | Технически чистый | HCOOH | 100 | 100 |  |  | 1 | 3 |  |  |  | 1
Муравьинаякислота | Технически чистый | HCOOH | 100 | 120
Мыло, водный раствор | Вод.раствор |  | Любая | 20 | 1 | 1 | 1 | 1 | 1 | 1 | 1 | 1
Мыло, водный раствор | Вод.раствор |  | Любая | 40 | 1 | 1 | 1 | 1 | 1 | 1 | 1 | 1
Мыло, водный раствор | Вод.раствор |  | Любая | 60 | 2 | 1 | 1 |  | 1 | 1 | 1 | 1
Мыло, водный раствор | Вод.раствор |  | Любая | 80 |  | 1 | 1 |  |  | 1 | 1 | 1
Мыло, водный раствор | Вод.раствор |  | Любая | 100 |  |  | 1 |  |  |  |  | 1
Мыло, водный раствор | Вод.раствор |  | Любая | 120 |  |  | 1 |  |  |  |  | 1
Мышьяковая кислота |  | H3AsO4 | Насыщ раствор | 20 | 1 | 1 | 1 | 1 | 1 | 1 | 1 | 1
Мышьяковая кислота |  | H3AsO4 | Насыщ раствор | 40 | 2 | 1 | 1 | 2 | 1 | 1 | 1 | 1
Мышьяковая кислота |  | H3AsO4 | Насыщ раствор | 60 | 2 | 2 | 1 | 2 | 2 | 2 | 1 | 1
Мышьяковая кислота |  | H3AsO4 | Насыщ раствор | 80 |  | 2 | 1 | 3 | 2 | 2 | 2 | 1
Мышьяковая кислота |  | H3AsO4 | Насыщ раствор | 100 |  |  | 2 |  | 3 |  | 2 | 1
Мышьяковая кислота |  | H3AsO4 | Насыщ раствор | 120 |  |  | 2 |  |  |  |  | 1
Надборнокислый натрий | Вод.раствор | NaBO3 | Любая | 20 | 1 | 1 | 1 | 1 | 1 | 1 | 1 | 1
Надборнокислый натрий | Вод.раствор | NaBO3 | Любая | 40 | 1 |  | 1 |  |  |  |  | 1
Надборнокислый натрий | Вод.раствор | NaBO3 | Любая | 60 | 1 |  | 1 |  |  |  |  | 1
Надборнокислый натрий | Вод.раствор | NaBO3 | Любая | 80
Надборнокислый натрий | Вод.раствор | NaBO3 | Любая | 100
Надборнокислый натрий | Вод.раствор | NaBO3 | Любая | 120
Натрия гипохлорит | Вод.раствор | NaClO | 3 | 20 | 1 | 1 | 2 | 1 | 3 | 2 | 1 | 1
Натрия гипохлорит | Вод.раствор | NaClO | 3 | 40 | 1 | 2 | 2 | 1 |  |  |  | 1
Натрия гипохлорит | Вод.раствор | NaClO | 3 | 60 | 2 | 2 | 2 | 2 |  |  |  | 1
Натрия гипохлорит | Вод.раствор | NaClO | 3 | 80
Натрия гипохлорит | Вод.раствор | NaClO | 3 | 100
Натрия гипохлорит | Вод.раствор | NaClO | 3 | 120
Натрия гипохлорит | Вод.раствор | NaClO | 12.5 | 20 | 1 | 2 | 2 | 1 | 3 | 2 | 1 | 1
Натрия гипохлорит | Вод.раствор | NaClO | 12.5 | 40 | 1 | 3 | 2 | 1 |  |  |  | 1
Натрия гипохлорит | Вод.раствор | NaClO | 12.5 | 60 | 2 |  | 3 | 2 |  |  |  | 1
Натрия гипохлорит | Вод.раствор | NaClO | 12.5 | 80
Натрия гипохлорит | Вод.раствор | NaClO | 12.5 | 100
Натрия гипохлорит | Вод.раствор | NaClO | 12.5 | 120
Натрия гипохлорит | Вод.раствор | Na2S2O4 | не определена | 20 | 1 | 1 | 1 | 1
Натрия гипохлорит | Вод.раствор | Na2S2O4 | не определена | 40 | 1 |  | 1
Натрия гипохлорит | Вод.раствор | Na2S2O4 | не определена | 60 | 1 |  | 1
Натрия гипохлорит | Вод.раствор | Na2S2O4 | не определена | 80
Натрия гипохлорит | Вод.раствор | Na2S2O4 | не определена | 100
Натрия гипохлорит | Вод.раствор | Na2S2O4 | не определена | 120
Натрия персульфат | Вод.раствор | Na2S2O8 | Насыщ раствор | 20 | 1 | 1 | 1 | 1 | 3 | 1 | 1 | 1
Натрия персульфат | Вод.раствор | Na2S2O8 | Насыщ раствор | 40 | 1 | 1 | 1 |  |  | 1 | 1 | 1
Натрия персульфат | Вод.раствор | Na2S2O8 | Насыщ раствор | 60 | 2 | 1 | 1 |  |  | 1 | 1 | 1
Натрия персульфат | Вод.раствор | Na2S2O8 | Насыщ раствор | 80 | [5 empty] | 1 | 1 | 1
Натрия персульфат | Вод.раствор | Na2S2O8 | Насыщ раствор | 100 | [6 empty] | 1 | 1
Натрия персульфат | Вод.раствор | Na2S2O8 | Насыщ раствор | 120
Нафталин | Технически чистый | C10H8 | 100 | 20 | 3 | 2 | 1 | 3 | 1 | 3 | 1 | 1
Нафталин | Технически чистый | C10H8 | 100 | 40 |  |  | 1 |  | 1 |  | 1 | 1
Нафталин | Технически чистый | C10H8 | 100 | 60 |  |  | 1 |  | 1 |  | 1 | 1
Нафталин | Технически чистый | C10H8 | 100 | 80 |  |  | 2 |  |  |  |  | 1
Нафталин | Технически чистый | C10H8 | 100 | 100 |  |  | 2 | 3 |  |  |  | 1
Нафталин | Технически чистый | C10H8 | 100 | 120 |  |  | 3 |  |  |  |  | 1
Никелевый раствор для нанесения покрытия |  |  | Промышленный раствор | 20 | 1 | 1 | 1 | 1 |  | 1 | 1 | 1
Никелевый раствор для нанесения покрытия |  |  | Промышленный раствор | 40 | 1 | 1 | 1 | 1 |  |  |  | 1
Никелевый раствор для нанесения покрытия |  |  | Промышленный раствор | 60 | 1 | 1 | 1 | 1 |  |  |  | 1
Никелевый раствор для нанесения покрытия |  |  | Промышленный раствор | 80 |  |  | 1 |  |  |  |  | 1
Никелевый раствор для нанесения покрытия |  |  | Промышленный раствор | 100 |  |  | 1 |  |  |  |  | 1
Никелевый раствор для нанесения покрытия |  |  | Промышленный раствор | 120 |  |  | 1 |  |  |  |  | 1
Никотин |  | C10H14N2 | не определена | 20 |  |  | 1 |  |  |  |  | 1
Никотин |  | C10H14N2 | не определена | 40 |  |  | 2 |  |  |  |  | 1
Никотин |  | C10H14N2 | не определена | 60 | [7 empty] | 1
Никотин |  | C10H14N2 | не определена | 80 | [7 empty] | 1
Никотин |  | C10H14N2 | не определена | 100 | [7 empty] | 1
Никотин |  | C10H14N2 | не определена | 120 | [7 empty] | 1
Никотиновая кислота |  | C5H4NCOOH | не определена | 20 |  |  | 1 |  |  | 1 |  | 1
Никотиновая кислота |  | C5H4NCOOH | не определена | 40 |  |  | 1 |  |  |  |  | 1
Никотиновая кислота |  | C5H4NCOOH | не определена | 60 |  |  | 1 |  |  |  |  | 1
Никотиновая кислота |  | C5H4NCOOH | не определена | 80 |  |  | 1 |  |  |  |  | 1
Никотиновая кислота |  | C5H4NCOOH | не определена | 100 |  |  | 1 |  |  |  |  | 1
Никотиновая кислота |  | C5H4NCOOH | не определена | 120 |  |  | 1 |  |  |  |  | 1
Нитрат бария | Вод.раствор | Ba(NO3)2 | Насыщ раствор | 20 | 1 | 1 | 1 | 1 | 1 | 1 | 1 | 1
Нитрат бария | Вод.раствор | Ba(NO3)2 | Насыщ раствор | 40 | 1 | 1 | 1 | 1 | 1 | 1 | 1 | 1
Нитрат бария | Вод.раствор | Ba(NO3)2 | Насыщ раствор | 60 | 1 | 1 | 1 | 1 | 1 | 1 | 1 | 1
Нитрат бария | Вод.раствор | Ba(NO3)2 | Насыщ раствор | 80 |  | 1 | 1 | 1 |  | 1 | 1 | 1
Нитрат бария | Вод.раствор | Ba(NO3)2 | Насыщ раствор | 100 |  |  | 1 |  |  | 2 | 1 | 1
Нитрат бария | Вод.раствор | Ba(NO3)2 | Насыщ раствор | 120 |  |  | 1 |  |  |  | 1
Нитрат железа | Вод.раствор | Fe(NO3)2 | Насыщ раствор | 20 | 1 | 1 | 1 | 1 | 1 | 1 | 1 | 1
Нитрат железа | Вод.раствор | Fe(NO3)2 | Насыщ раствор | 40 | 1 | 1 | 1 | 1 | 1 | 1 | 1 | 1
Нитрат железа | Вод.раствор | Fe(NO3)2 | Насыщ раствор | 60 | 1 | 1 | 1 | 1 | 1 | 1 | 1 | 1
Нитрат железа | Вод.раствор | Fe(NO3)2 | Насыщ раствор | 80 |  | 1 | 1 | 1 | 2 | 1 | 1 | 1
Нитрат железа | Вод.раствор | Fe(NO3)2 | Насыщ раствор | 100 |  |  | 1 |  |  |  | 1 | 1
Нитрат железа | Вод.раствор | Fe(NO3)2 | Насыщ раствор | 120 |  |  | 1 |  |  |  |  | 1
Нитрат кальция | Вод.раствор | Ca(NO3)2 | 50 | 20 | 1 | 1 | 1 | 1 | 1 | 1 | 1 | 1
Нитрат кальция | Вод.раствор | Ca(NO3)2 | 50 | 40 | 1 | 1 | 1 | 1 | 1 | 1 | 1 | 1
Нитрат кальция | Вод.раствор | Ca(NO3)2 | 50 | 60 | 1 | 1 | 1 | 1 | 1 | 1 | 1 | 1
Нитрат кальция | Вод.раствор | Ca(NO3)2 | 50 | 80 |  | 1 | 1 | 1 | 1 | 1 | 1 | 1
Нитрат кальция | Вод.раствор | Ca(NO3)2 | 50 | 100 |  |  | 1 |  |  |  | 1 | 1
Нитрат кальция | Вод.раствор | Ca(NO3)2 | 50 | 120
Нитрат магния | Вод.раствор | Mg(NO3)2 | не определена | 20 | 1 | 1 | 1 | 1 | 1 | 1 | 1 | 1
Нитрат магния | Вод.раствор | Mg(NO3)2 | не определена | 40 | 1 | 1 | 1 | 1 | 1 | 1 | 1 | 1
Нитрат магния | Вод.раствор | Mg(NO3)2 | не определена | 60 | 1 | 1 | 1 | 1 | 1 | 1 | 1 | 1
Нитрат магния | Вод.раствор | Mg(NO3)2 | не определена | 80 |  | 2 | 1 | 2 | 2 | 1 | 1 | 1
Нитрат магния | Вод.раствор | Mg(NO3)2 | не определена | 100 |  |  | 1 |  |  |  | 1 | 1
Нитрат магния | Вод.раствор | Mg(NO3)2 | не определена | 120 |  |  | 1 |  |  |  |  | 1
Нитрат меди | Вод.раствор | Cu(NO3)2 | не определена | 20 | 1 | 1 | 1 | 1 | 1 | 1 | 1 | 1
Нитрат меди | Вод.раствор | Cu(NO3)2 | не определена | 40 | 1 | 1 | 1 | 1 | 1 | 1 | 1 | 1
Нитрат меди | Вод.раствор | Cu(NO3)2 | не определена | 60 | 2 | 2 | 1 | 2 | 2 | 1 | 1 | 1
Нитрат меди | Вод.раствор | Cu(NO3)2 | не определена | 80 |  |  | 1 |  |  | 1 | 1 | 1
Нитрат меди | Вод.раствор | Cu(NO3)2 | не определена | 100 |  |  | 1 |  |  |  | 1 | 1
Нитрат меди | Вод.раствор | Cu(NO3)2 | не определена | 120
Нитрат серебра | Вод.раствор | AgNO3 | Насыщ раствор | 20 | 1 | 1 | 1 | 1 | 2 | 1 | 1 | 1
Нитрат серебра | Вод.раствор | AgNO3 | Насыщ раствор | 40 | 1 | 1 | 1 | 1 | 2 | 1 | 1 | 1
Нитрат серебра | Вод.раствор | AgNO3 | Насыщ раствор | 60 | 2 | 1 | 1 | 1 | 2 | 1 | 1 | 1
Нитрат серебра | Вод.раствор | AgNO3 | Насыщ раствор | 80 |  | 2 | 1 | 1 |  |  | 2 | 1
Нитрат серебра | Вод.раствор | AgNO3 | Насыщ раствор | 100 |  | 2 | 1 | 1 |  |  | 2 | 1
Нитрат серебра | Вод.раствор | AgNO3 | Насыщ раствор | 120
Нитрат цинка | Вод.раствор | Zn(NO3)2 | не определена | 20 | 1 | 1 | 1 | 1 | 1 | 1 | 1 | 1
Нитрат цинка | Вод.раствор | Zn(NO3)2 | не определена | 40 | 1 | 1 | 1 | 1 | 1 | 1 | 1 | 1
Нитрат цинка | Вод.раствор | Zn(NO3)2 | не определена | 60 | 1 | 1 | 1 | 1 | 1 | 1 | 1 | 1
Нитрат цинка | Вод.раствор | Zn(NO3)2 | не определена | 80 |  | 1 | 1 | 1 |  | 1 | 1 | 1
Нитрат цинка | Вод.раствор | Zn(NO3)2 | не определена | 100 |  |  | 1 |  |  |  | 1 | 1
Нитрат цинка | Вод.раствор | Zn(NO3)2 | не определена | 120 |  |  | 1 |  |  |  |  | 1
Нитробензол |  | C6H5NO2 | 100 | 20 | 3 | 1 | 1 | 3 | 3 | 2 | 2 | 1
Нитробензол |  | C6H5NO2 | 100 | 40 | 3 | 1 | 1 | 3 |  |  |  | 1
Нитробензол |  | C6H5NO2 | 100 | 60 |  | 2 | 1 |  |  |  |  | 1
Нитробензол |  | C6H5NO2 | 100 | 80 | [7 empty] | 1
Нитробензол |  | C6H5NO2 | 100 | 100 | [7 empty] | 1
Нитробензол |  | C6H5NO2 | 100 | 120 | [7 empty] | 1
Нитрометан | Технически чистый | CH3NO2 | 100 | 20 |  |  | 1 |  | 3 | 2 | 3 | 1
Нитрометан | Технически чистый | CH3NO2 | 100 | 40 |  |  | 1 |  |  |  |  | 1
Нитрометан | Технически чистый | CH3NO2 | 100 | 60 | [7 empty] | 1
Нитрометан | Технически чистый | CH3NO2 | 100 | 80 | [7 empty] | 1
Нитрометан | Технически чистый | CH3NO2 | 100 | 100
Нитрометан | Технически чистый | CH3NO2 | 100 | 120
Нитротолуол | Технически чистый | CH3C6H4NO2 | 100 | 20 | 3 | 1 | 1 |  | 2 | 3 | 2
Нитротолуол | Технически чистый | CH3C6H4NO2 | 100 | 40 |  | 1 | 1 |  | 3 |  | 3
Нитротолуол | Технически чистый | CH3C6H4NO2 | 100 | 60 |  | 2 | 1
Нитротолуол | Технически чистый | CH3C6H4NO2 | 100 | 80 |  |  | 1
Нитротолуол | Технически чистый | CH3C6H4NO2 | 100 | 100 |  |  | 2
Нитротолуол | Технически чистый | CH3C6H4NO2 | 100 | 120
Нитроэтан | Технически чистый | CH3CH2NO2 | 100 | 20 |  |  | 1 |  | 3 | 2 | 3 | 1
Нитроэтан | Технически чистый | CH3CH2NO2 | 100 | 40 | [7 empty] | 1
Нитроэтан | Технически чистый | CH3CH2NO2 | 100 | 60 | [7 empty] | 1
Нитроэтан | Технически чистый | CH3CH2NO2 | 100 | 80 | [7 empty] | 1
Нитроэтан | Технически чистый | CH3CH2NO2 | 100 | 100
Нитроэтан | Технически чистый | CH3CH2NO2 | 100 | 120
Нитрующая кислотная смесь (серная, азотная) |  | H2SO4/HNO3/H2O | 10/20/70 | 20 | 1 | 2 |  |  |  |  | 1 | 1
Нитрующая кислотная смесь (серная, азотная) |  | H2SO4/HNO3/H2O | 10/20/70 | 40 | 1 | 2
Нитрующая кислотная смесь (серная, азотная) |  | H2SO4/HNO3/H2O | 10/20/70 | 60 | 1 | 2
Нитрующая кислотная смесь (серная, азотная) |  | H2SO4/HNO3/H2O | 10/20/70 | 80
Нитрующая кислотная смесь (серная, азотная) |  | H2SO4/HNO3/H2O | 10/20/70 | 100
Нитрующая кислотная смесь (серная, азотная) |  | H2SO4/HNO3/H2O | 10/20/70 | 120
Нитрующая кислотная смесь (серная, азотная) |  | H2SO4/HNO3/H20 | 48/49/3 | 20 | 1 | 3 |  |  |  |  | 1 | 1
Нитрующая кислотная смесь (серная, азотная) |  | H2SO4/HNO3/H20 | 48/49/3 | 40 | 2 | 3 |  |  |  |  | 1 | 1
Нитрующая кислотная смесь (серная, азотная) |  | H2SO4/HNO3/H2O | 48/49/3 | 60 | 2 | 3 |  |  |  |  | 1 | 1
Нитрующая кислотная смесь (серная, азотная) |  | H2SO4/HNO3/H2O | 48/49/3 | 80 | [6 empty] | 1 | 1
Нитрующая кислотная смесь (серная, азотная) |  | H2SO4/HNO3/H2O | 48/49/3 | 100
Нитрующая кислотная смесь (серная, азотная) |  | H2SO4/HNO3/H2O | 48/49/3 | 120
Нитрующая кислотная смесь (серная, азотная) |  | H2SO4/HNO3/H2O | 50/50 | 20 | 2 | 3 | 1 |  |  |  | 1 | 1
Нитрующая кислотная смесь (серная, азотная) |  | H2SO4/HNO3/H2O | 50/50 | 40 | 3 | 3 | 1 |  |  |  | 1 | 1
Нитрующая кислотная смесь (серная, азотная) |  | H2SO4/HNO3/H2O | 50/50 | 60 | 3 | 3 | 1 |  |  |  | 1 | 1
Нитрующая кислотная смесь (серная, азотная) |  | H2SO4/HNO3/H2O | 50/50 | 80 | [6 empty] | 1 | 1
Нитрующая кислотная смесь (серная, азотная) |  | H2SO4/HNO3/H20 | 50/50 | 100 | [6 empty] | 1 | 1
Нитрующая кислотная смесь (серная, азотная) |  | H2SO4/HNO3/H20 | 50/50 | 120
Нитрующая кислотная смесь (серная, фосфорная) |  | H2SO4/H3PO4/H2O | 30/60/10 | 20 |  | 1 | 1 |  | 3 | 1 | 1
Нитрующая кислотная смесь (серная, фосфорная) |  | H2SO4/H3PO4/H2O | 30/60/10 | 40 |  | 2 | 1 |  |  | 1 | 1
Нитрующая кислотная смесь (серная, фосфорная) |  | H2SO4/H3PO4/H2O | 30/60/10 | 60 |  |  | 1 |  |  |  | 1
Нитрующая кислотная смесь (серная, фосфорная) |  | H2SO4/H3PO4/H2O | 30/60/10 | 80 |  |  | 1
Нитрующая кислотная смесь (серная, фосфорная) |  | H2SO4/H3PO4/H2O | 30/60/10 | 100
Нитрующая кислотная смесь (серная, фосфорная) |  | H2SO4/H3PO4/H2O | 30/60/10 | 120
Нитрующая кислотная смесь (хромовая, серная) |  | H2CrO4/H2SO4/H2O | 50/15/35 | 20 | 1 | 3 | 1 |  | 3 | 2 | 1 | 1
Нитрующая кислотная смесь (хромовая, серная) |  | H2CrO4/H2SO4/H2O | 50/15/35 | 40 | 1 |  | 1 |  |  | 2 | 1 | 1
Нитрующая кислотная смесь (хромовая, серная) |  | H2CrO4/H2SO4/H2O | 50/15/35 | 60 | 2 |  | 1 |  |  |  | 1 | 1
Нитрующая кислотная смесь (хромовая, серная) |  | H2CrO4/H2SO4/H2O | 50/15/35 | 80 |  |  | 2
Нитрующая кислотная смесь (хромовая, серная) |  | H2CrO4/H2SO4/H2O | 50/15/35 | 100
Нитрующая кислотная смесь (хромовая, серная) |  | H2CrO4/H2SO4/H2O | 50/15/35 | 120
Одноосновная кислота метафосфорнокислого натрия | Вод.раствор | Na2HPO4 | Насыщ раствор | 20 | 1 | 1 | 1 | 1 | 1 | 1 | 1 | 1
Одноосновная кислота метафосфорнокислого натрия | Вод.раствор | Na2HPO4 | Насыщ раствор | 40 | 1 | 1 | 1 | 1 |  |  |  | 1
Одноосновная кислота метафосфорнокислого натрия | Вод.раствор | Na2HPO4 | Насыщ раствор | 60 | 1 | 1 | 1 | 1 |  |  |  | 1
Одноосновная кислота метафосфорнокислого натрия | Вод.раствор | Na2HPO4 | Насыщ раствор | 80 |  | 1 | 1 | 1 |  |  |  | 1
Одноосновная кислота метафосфорнокислого натрия | Вод.раствор | Na2HPO4 | Насыщ раствор | 100 |  | 1 | 1 | 1 |  |  |  | 1
Одноосновная кислота метафосфорнокислого натрия | Вод.раствор | Na2HPO4 | Насыщ раствор | 120
Озон | Вод.раствор | O3 | Насыщ раствор | 20 | 1 | 2 | 1 |  | 3 | 1 | 1 | 1
Озон | Вод.раствор | O3 | Насыщ раствор | 40 | 1 | 3 | 1 |  |  | 2 | 2 | 1
Озон | Вод.раствор | O3 | Насыщ раствор | 60 |  |  | 1 |  |  | 3 | 3 | 1
Озон | Вод.раствор | O3 | Насыщ раствор | 80 |  |  | 2
Озон | Вод.раствор | O3 | Насыщ раствор | 100
Озон | Вод.раствор | O3 | Насыщ раствор | 120
Окись углерода | Газ | CO | 100 | 20 | 1 | 1 | 1 | 1 | 1 | 1 | 1 | 1
Окись углерода | Газ | CO | 100 | 40 | 1 | 1 | 1 | 1 | 1 | 1 | 1 | 1
Окись углерода | Газ | CO | 100 | 60 | 1 | 1 | 1 | 1 | 1 | 1 | 1 | 1
Окись углерода | Газ | CO | 100 | 80 |  | 1 | 1 | 1 | 2 | 1 | 1 | 1
Окись углерода | Газ | CO | 100 | 100 |  |  | 1 |  |  |  | 1 | 1
Окись углерода | Газ | CO | 100 | 120 |  |  | 1 |  |  |  |  | 1
Окись этилена | Технически чистый | C2H4O | 100 | 20 | 3 | 2 | 1 | 3 | 3 | 2 | 3 | 1
Окись этилена | Технически чистый | C2H4O | 100 | 40 |  |  | 1 |  |  |  |  | 1
Окись этилена | Технически чистый | C2H4O | 100 | 60 |  |  | 1 |  |  |  |  | 1
Окись этилена | Технически чистый | C2H4O | 100 | 80 |  |  | 2
Окись этилена | Технически чистый | C2H4O | 100 | 100
Окись этилена | Технически чистый | C2H4O | 100 | 120
Оксаниловая кислота | Вод.раствор | HOOCCOOH | 10 | 20 | 1 | 1 | 1 | 1 | 2 | 1 | 1 | 1
Оксаниловая кислота | Вод.раствор | HOOCCOOH | 10 | 40 | 1 | 1 | 1 | 1 |  |  |  | 1
Оксаниловая кислота | Вод.раствор | HOOCCOOH | 10 | 60 |  | 1 | 1 |  |  |  |  | 1
Оксаниловая кислота | Вод.раствор | HOOCCOOH | 10 | 80 |  |  | 1 |  |  |  |  | 1
Оксаниловая кислота | Вод.раствор | HOOCCOOH | 10 | 100
Оксаниловая кислота | Вод.раствор | HOOCCOOH | 10 | 120
Оксаниловая кислота | Вод.раствор | HOOCCOOH | Насыщ раствор | 20 | 1 | 1 | 1 | 1 | 2 | 2 | 1 | 1
Оксаниловая кислота | Вод.раствор | HOOCCOOH | Насыщ раствор | 40 | 1 | 1 | 1 | 1 | 3 | 2 | 1 | 1
Оксаниловая кислота | Вод.раствор | HOOCCOOH | Насыщ раствор | 60 | 1 | 2 | 2 | 1 |  | 2 | 2
Оксаниловая кислота | Вод.раствор | HOOCCOOH | Насыщ раствор | 80 |  | 2 | 2 | 1 |  | 3 | 3
Оксаниловая кислота | Вод.раствор | HOOCCOOH | Насыщ раствор | 100 |  | 3 | 3
Оксаниловая кислота | Вод.раствор | HOOCCOOH | Насыщ раствор | 120
Оксиянтарная кислота | Вод.раствор | HOOCCH2CHOHCOOH | Насыщ раствор | 20 | 1 | 1 | 1 | 1 | 1 | 2 | 1 | 1
Оксиянтарная кислота | Вод.раствор | HOOCCH2CHOHCOOH | Насыщ раствор | 40 | 1 | 1 | 1 | 1 | 1 |  | 1 | 1
Оксиянтарная кислота | Вод.раствор | HOOCCH2CHOHCOOH | Насыщ раствор | 60 | 1 | 1 | 1 | 1 | 1 |  | 2 | 1
Оксиянтарная кислота | Вод.раствор | HOOCCH2CHOHCOOH | Насыщ раствор | 80 |  |  | 1 | 1 | 2 |  |  | 1
Оксиянтарная кислота | Вод.раствор | HOOCCH2CHOHCOOH | Насыщ раствор | 100 |  |  | 1 |  |  |  |  | 1
Оксиянтарная кислота | Вод.раствор | HOOCCH2CHOHCOOH | Насыщ раствор | 120 | [7 empty] | 1
Олеиновая кислота | Технически чистый | C17H33COOH | 100 | 20 | 1 | 1 | 1 | 1 | 3 | 3 | 1 | 1
Олеиновая кислота | Технически чистый | C17H33COOH | 100 | 40 | 1 | 1 | 1 | 2 |  |  | 2 | 1
Олеиновая кислота | Технически чистый | C17H33COOH | 100 | 60 | 1 | 2 | 1 | 2 |  |  | 3 | 1
Олеиновая кислота | Технически чистый | C17H33COOH | 100 | 80 |  |  | 1 |  |  |  |  | 1
Олеиновая кислота | Технически чистый | C17H33COOH | 100 | 100 |  |  | 1 |  |  |  |  | 1
Олеиновая кислота | Технически чистый | C17H33COOH | 100 | 120 | [7 empty] | 1
Олеум |  | H2SO4+SO3 | 10 | 20 | 3 | 3 | 3 | 3 | 3 | 3 | 2 | 1
Олеум |  | H2SO4+SO3 | 10 | 40 | [7 empty] | 1
Олеум |  | H2SO4+SO3 | 10 | 60 | [7 empty] | 1
Олеум |  | H2SO4+SO3 | 10 | 80 | [7 empty] | 1
Олеум |  | H2SO4+SO3 | 10 | 100
Олеум |  | H2SO4+SO3 | 10 | 120
Оливковое масло |  |  | Промышленный раствор | 20 | 2 | 1 | 1 | 3 | 1 | 3 | 1 | 1
Оливковое масло |  |  | Промышленный раствор | 40 |  | 1 | 1 |  | 1 |  | 1 | 1
Оливковое масло |  |  | Промышленный раствор | 60 |  | 1 | 1 |  | 1 |  | 1 | 1
Оливковое масло |  |  | Промышленный раствор | 80 |  | 1 | 1 |  |  |  |  | 1
Оливковое масло |  |  | Промышленный раствор | 100 |  |  | 1 |  |  |  |  | 1
Оливковое масло |  |  | Промышленный раствор | 120 |  |  | 1 |  |  |  |  | 1
Ореховое масло |  |  | Промышленный раствор | 20 | 2 | 1 | 1 | 3 | 1 | 3 | 1 | 1
Ореховое масло |  |  | Промышленный раствор | 40 |  | 1 | 1 |  |  |  |  | 1
Ореховое масло |  |  | Промышленный раствор | 60 |  | 1 | 1 |  |  |  |  | 1
Ореховое масло |  |  | Промышленный раствор | 80 |  |  | 1 |  |  |  |  | 1
Ореховое масло |  |  | Промышленный раствор | 100 |  |  | 1 |  |  |  |  | 1
Ореховое масло |  |  | Промышленный раствор | 120 |  |  | 1 |  |  |  |  | 1
Ортофосфорная кислота | Вод.раствор | H3PO4 | 25 | 20 | 1 | 1 | 1 | 1 | 2 | 1 | 1 | 1
Ортофосфорная кислота | Вод.раствор | H3PO4 | 25 | 40 | 1 | 1 | 1 | 1 | 2 | 1 | 1 | 1
Ортофосфорная кислота | Вод.раствор | H3PO4 | 25 | 60 | 2 | 1 | 1 | 1 | 3 | 1 | 1 | 1
Ортофосфорная кислота | Вод.раствор | H3PO4 | 25 | 80 |  | 1 | 1 | 2 |  | 1 | 1 | 1
Ортофосфорная кислота | Вод.раствор | H3PO4 | 25 | 100 |  |  | 1 |  |  | 2 | 1 | 1
Ортофосфорная кислота | Вод.раствор | H3PO4 | 25 | 120 |  |  | 1 |  |  |  |  | 1
Ортофосфорная кислота | Вод.раствор | H3PO4 | 50 | 20 | 1 | 1 | 1 | 1 | 2 | 1 | 1 | 1
Ортофосфорная кислота | Вод.раствор | H3PO4 | 50 | 40 | 1 | 1 | 1 | 1 | 3 | 1 | 1 | 1
Ортофосфорная кислота | Вод.раствор | H3PO4 | 50 | 60 | 1 | 1 | 1 | 2 |  | 1 | 1 | 1
Ортофосфорная кислота | Вод.раствор | H3PO4 | 50 | 80 |  | 1 | 1 | 2 |  | 2 | 1 | 1
Ортофосфорная кислота | Вод.раствор | H3PO4 | 50 | 100 |  |  | 1 |  |  |  |  | 1
Ортофосфорная кислота | Вод.раствор | H3PO4 | 50 | 120 |  |  | 1 |  |  |  |  | 1
Ортофосфорная кислота | Вод.раствор | H3PO4 | 85 | 20 | 1 | 1 | 1 | 1 | 3 | 1 | 1 | 1
Ортофосфорная кислота | Вод.раствор | H3PO4 | 85 | 40 | 1 | 1 | 1 | 1 |  | 1 | 1 | 1
Ортофосфорная кислота | Вод.раствор | H3PO4 | 85 | 60 | 2 | 1 | 1 | 1 |  | 1 | 1 | 1
Ортофосфорная кислота | Вод.раствор | H3PO4 | 85 | 80 |  | 1 | 1 | 1 |  | 1 | 1 | 1
Ортофосфорная кислота | Вод.раствор | H3PO4 | 85 | 100 |  |  | 1 |  |  |  | 2 | 1
Ортофосфорная кислота | Вод.раствор | H3PO4 | 85 | 120 |  |  | 1 |  |  |  |  | 1
Отбеливающий щелок |  | NaClO+NaCl | 12.5Cl | 20 | 1 | 2 | 1 | 1 | 2 | 2 | 1
Отбеливающий щелок |  | NaClO+NaCl | 12.5Cl | 40 | 2 |  | 1
Отбеливающий щелок |  | NaClO+NaCl | 12.5Cl | 60 | 2
Отбеливающий щелок |  | NaClO+NaCl | 12.5Cl | 80
Отбеливающий щелок |  | NaClO+NaCl | 12.5Cl | 100
Отбеливающий щелок |  | NaClO+NaCl | 12.5Cl | 120
Пальмитиновая кислота |  | CH3(CH2)14COOH | 10 | 20 | 1 | 2 | 1 | 1 | 1 | 2 | 1 | 1
Пальмитиновая кислота |  | CH3(CH2)14COOH | 10 | 40 | 1 | 3 | 1 |  |  |  | 1 | 1
Пальмитиновая кислота |  | CH3(CH2)14COOH | 10 | 60 | 1 | 3 | 1 |  |  |  | 1 | 1
Пальмитиновая кислота |  | CH3(CH2)14COOH | 10 | 80 |  |  | 1 |  |  |  |  | 1
Пальмитиновая кислота |  | CH3(CH2)14COOH | 10 | 100 |  |  | 1 |  |  |  |  | 1
Пальмитиновая кислота |  | CH3(CH2)14COOH | 10 | 120
Пальмитиновая кислота |  | CH3(CH2)14COOH | 70 | 20 | 1 | 2 | 1 | 1 | 2 | 2 | 1 | 1
Пальмитиновая кислота |  | CH3(CH2)14COOH | 70 | 40 | 1 | 3 | 1 |  | 3 | 3 | 2 | 1
Пальмитиновая кислота |  | CH3(CH2)14COOH | 70 | 60 | 1 | 3 | 1 |  |  |  | 3 | 1
Пальмитиновая кислота |  | CH3(CH2)14COOH | 70 | 80 |  |  | 1 |  |  |  |  | 1
Пальмитиновая кислота |  | CH3(CH2)14COOH | 70 | 100 |  |  | 1 |  |  |  |  | 1
Пальмитиновая кислота |  | CH3(CH2)14COOH | 70 | 120 |  |  | 1 |  |  |  |  | 1
Парафин |  |  | Промышленный раствор | 20 |  |  | 1 |  | 3 | 3 | 1 | 1
Парафин |  |  | Промышленный раствор | 40 |  |  | 1 |  |  |  |  | 1
Парафин |  |  | Промышленный раствор | 60 | 2 | 1 | 1 |  |  |  |  | 1
Парафин |  |  | Промышленный раствор | 80
Парафин |  |  | Промышленный раствор | 100
Парафин |  |  | Промышленный раствор | 120
Парафиновое масло | вод. эмульсия |  | Промышленный раствор | 20 | 1 | 3 | 1 | 1 | 1 | 2 | 1 | 1
Парафиновое масло | вод. эмульсия |  | Промышленный раствор | 40 | 1 | 3 | 1 |  | 1 |  | 1 | 1
Парафиновое масло | вод. эмульсия |  | Промышленный раствор | 60 | 1 | 3 | 1 |  | 2 |  | 1 | 1
Парафиновое масло | вод. эмульсия |  | Промышленный раствор | 80 |  |  | 1
Парафиновое масло | вод. эмульсия |  | Промышленный раствор | 100 |  |  | 1
Парафиновое масло | вод. эмульсия |  | Промышленный раствор | 120
Перборат калия | Вод.раствор | KBO3 | не определена | 20 | 1 | 1 | 1 | 1 |  | 1 | 1 | 1
Перборат калия | Вод.раствор | KBO3 | не определена | 40 | 1 | 1 | 1 | 1 |  |  |  | 1
Перборат калия | Вод.раствор | KBO3 | не определена | 60 | 1 | 1 | 1 | 1 |  |  |  | 1
Перборат калия | Вод.раствор | KBO3 | не определена | 80 |  | 1 | 1 | 1 |  |  |  | 1
Перборат калия | Вод.раствор | KBO3 | не определена | 100 |  |  | 1 |  |  |  |  | 1
Перборат калия | Вод.раствор | KBO3 | не определена | 120 |  |  | 1 |  |  |  |  | 1
Перекись водорода | Вод.раствор | H2O2 | 10 | 20 | 1 | 1 | 1 | 1 | 2 | 1 | 1
Перекись водорода | Вод.раствор | H2O2 | 10 | 40 | 1 | 1 | 1 | 1 | 3 | 2 | 2
Перекись водорода | Вод.раствор | H2O2 | 10 | 60 | 2 | 1 | 1 | 1 |  | 3 | 3
Перекись водорода | Вод.раствор | H2O2 | 10 | 80 |  |  | 1
Перекись водорода | Вод.раствор | H2O2 | 10 | 100 |  |  | 1
Перекись водорода | Вод.раствор | H2O2 | 10 | 120 |  |  | 1
Перекись водорода | Вод.раствор | H2O2 | 50 | 20 | 2 | 2 | 1 | 1 | 3 | 3 | 1 | 1
Перекись водорода | Вод.раствор | H2O2 | 50 | 40 | 3 | 3 | 1 |  |  |  | 2 | 1
Перекись водорода | Вод.раствор | H2O2 | 50 | 60 |  |  | 1 |  |  |  |  | 1
Перекись водорода | Вод.раствор | H2O2 | 50 | 80 |  |  | 1 |  |  |  |  | 1
Перекись водорода | Вод.раствор | H2O2 | 50 | 100 |  |  | 1 |  |  |  |  | 1
Перекись водорода | Вод.раствор | H2O2 | 50 | 120 |  |  | 2 |  |  |  |  | 1
Перекись водорода | Вод.раствор | H2O2 | 90 | 20 |  | 3 | 1 |  | 3 | 2 | 2
Перекись водорода | Вод.раствор | H2O2 | 90 | 40
Перекись водорода | Вод.раствор | H2O2 | 90 | 60
Перекись водорода | Вод.раствор | H2O2 | 90 | 80
Перекись водорода | Вод.раствор | H2O2 | 90 | 100
Перекись водорода | Вод.раствор | H2O2 | 90 | 120
Перекись натрия |  | Na2O2 | Разбав.раствор | 20 | 1 | 1 | 1 | 1 | 1 |  |  | 1
Перекись натрия |  | Na2O2 | Разбав.раствор | 40 | 1 | 1 | 1 | 1 |  |  |  | 1
Перекись натрия |  | Na2O2 | разбавленный раствор | 60 | 2 | 1 | 1 | 1 |  |  |  | 1
Перекись натрия |  | Na2O2 | разбавленный раствор | 80 |  | 2 | 1 | 2 |  |  |  | 1
Перекись натрия |  | Na2O2 | разбавленный раствор | 100 |  |  | 1 |  |  |  |  | 1
Перекись натрия |  | Na2O2 | разбавленный раствор | 120 |  |  | 1 |  |  |  |  | 1
Персульфат аммония | Вод.раствор | (NH4)2S2O8 | Любая | 20 | 1 | 1 | 1 | 1 |  | 1 | 1 | 1
Персульфат аммония | Вод.раствор | (NH4)2S2O8 | Любая | 40 | 1 |  | 1 |  |  |  |  | 1
Персульфат аммония | Вод.раствор | (NH4)2S2O8 | Любая | 60 | 1 |  | 1 |  |  |  |  | 1
Персульфат аммония | Вод.раствор | (NH4)2S2O8 | Любая | 80
Персульфат аммония | Вод.раствор | (NH4)2S2O8 | Любая | 100
Персульфат аммония | Вод.раствор | (NH4)2S2O8 | Любая | 120
Персульфат калия | Вод.раствор | K2S2O8 | Насыщ раствор | 20 | 1 | 1 | 1 | 1 | 3 | 1 | 1 | 1
Персульфат калия | Вод.раствор | K2S2O8 | Насыщ раствор | 40 | 1 | 1 | 1 |  |  | 1 | 1 | 1
Персульфат калия | Вод.раствор | K2S2O8 | Насыщ раствор | 60 | 2 | 1 | 1 |  |  | 1 | 1 | 1
Персульфат калия | Вод.раствор | K2S2O8 | Насыщ раствор | 80 |  |  | 1 |  |  | 1 | 1 | 1
Персульфат калия | Вод.раствор | K2S2O8 | Насыщ раствор | 100 |  |  | 1 |  |  |  | 1 | 1
Персульфат калия | Вод.раствор | K2S2O8 | Насыщ раствор | 120 |  |  | 1 |  |  |  |  | 1
Перхлорнаякислота | Вод.раствор | HClO4 | 10 | 20 | 1 | 1 | 1 | 1 | 3 | 2 | 1 | 1
Перхлорнаякислота | Вод.раствор | HClO4 | 10 | 40 | 1 | 1 | 1 | 1 |  |  | 1 | 1
Перхлорнаякислота | Вод.раствор | HClO4 | 10 | 60 | 2 | 1 | 1 | 2 |  |  | 1 | 1
Перхлорнаякислота | Вод.раствор | HClO4 | 10 | 80 |  |  | 1 | 2 |  |  |  | 1
Перхлорнаякислота | Вод.раствор | HClO4 | 10 | 100 |  |  | 1 |  |  |  |  | 1
Перхлорнаякислота | Вод.раствор | HClO4 | 10 | 120 |  |  | 1 |  |  |  |  | 1
Перхлорнаякислота | Вод.раствор | HClO4 | 70 | 20 | 2 | 2 | 1 |  | 3 | 2 | 1 | 1
Перхлорнаякислота | Вод.раствор | HClO4 | 70 | 40 | 3 | 3 | 1 |  |  |  | 1 | 1
Перхлорнаякислота | Вод.раствор | HClO4 | 70 | 60 | 3 |  | 1 |  |  |  | 1 | 1
Перхлорнаякислота | Вод.раствор | HClO4 | 70 | 80 |  |  | 1 |  |  |  | 2 | 1
Перхлорнаякислота | Вод.раствор | HClO4 | 70 | 100
Перхлорнаякислота | Вод.раствор | HClO4 | 70 | 120
Перхлорэтилен |  | Cl2C=CCl2 | 100 | 20 | 3 | 2 | 1 |  | 3 | 3 | 1 | 1
Перхлорэтилен |  | Cl2C=CCl2 | 100 | 40 | 3 | 3 | 1 |  |  |  | 1 | 1
Перхлорэтилен |  | Cl2C=CCl2 | 100 | 60 |  |  | 1 |  |  |  | 1 | 1
Перхлорэтилен |  | Cl2C=CCl2 | 100 | 80 |  |  | 2 |  |  |  |  | 1
Перхлорэтилен |  | Cl2C=CCl2 | 100 | 100 |  |  | 2 |  |  |  |  | 1
Перхлорэтилен |  | Cl2C=CCl2 | 100 | 120
Петролейный эфир | Технически чистый |  | 100 | 20 | 1 | 2 | 1 | 1 | 1 | 3 | 1
Петролейный эфир | Технически чистый |  | 100 | 40 | 1 | 2 | 1 |  | 2 |  | 1
Петролейный эфир | Технически чистый |  | 100 | 60 | 1 | 2 | 1 |  | 3 |  | 2
Петролейный эфир | Технически чистый |  | 100 | 80 |  |  | 1
Петролейный эфир | Технически чистый |  | 100 | 100 |  |  | 1
Петролейный эфир | Технически чистый |  | 100 | 120 |  |  | 1
Пиво |  |  | 100 | 20 | 1 | 1 | 1 | 1 | 1 | 1 | 1 | 1
Пиво |  |  | 100 | 40 | 1 | 1 | 1 | 1 | 1 | 1 | 1 | 1
Пиво |  |  | 100 | 60 | 1 | 1 | 1 | 1 |  | 1 | 1 | 1
Пиво |  |  | 100 | 80 |  | 1 | 1 | 1 |  | 1 | 1 | 1
Пиво |  |  | 100 | 100 |  |  | 1 |  |  |  |  | 1
Пиво |  |  | 100 | 120 |  |  | 1 |  |  |  |  | 1
Пиридин | Технически чистый | C5H5N | 100 | 20 | 3 | 2 | 2 | 3 | 2 | 3 | 3
Пиридин | Технически чистый | C5H5N | 100 | 40 | 3 | 2 | 2 | 3
Пиридин | Технически чистый | C5H5N | 100 | 60 |  | 2 | 3
Пиридин | Технически чистый | C5H5N | 100 | 80
Пиридин | Технически чистый | C5H5N | 100 | 100
Пиридин | Технически чистый | C5H5N | 100 | 120
Пироксилиновая кислота | Вод.раствор | C6H2(OH)(NO2)3 | 1 | 20 | 1 | 1 | 1 |  | 2 | 1 | 1 | 1
Пироксилиновая кислота | Вод.раствор | C6H2(OH)(NO2)3 | 1 | 40 | 1 |  | 1 |  | 3 | 1 | 1 | 1
Пироксилиновая кислота | Вод.раствор | C6H2(OH)(NO2)3 | 1 | 60 | 1 |  | 1 |  |  | 2 | 1 | 1
Пироксилиновая кислота | Вод.раствор | C6H2(OH)(NO2)3 | 1 | 80 |  |  | 1 |  |  |  | 2 | 1
Пироксилиновая кислота | Вод.раствор | C6H2(OH)(NO2)3 | 1 | 100 |  |  | 1 |  |  |  |  | 1
Пироксилиновая кислота | Вод.раствор | C6H2(OH)(NO2)3 | 1 | 120
Плавиковая (гидрофтористая фторводородная кислота) | Вод.раствор | HF | 10 | 20 | 1 | 1 | 1 | 1 | 3 | 1 | 1 | 1
Плавиковая (гидрофтористая фторводородная кислота) | Вод.раствор | HF | 10 | 40 | 1 | 2 | 1 | 2 |  | 1 | 1 | 1
Плавиковая (гидрофтористая фторводородная кислота) | Вод.раствор | HF | 10 | 60 | 2 | 2 | 1 | 2 |  | 1 | 1 | 1
Плавиковая (гидрофтористая фторводородная кислота) | Вод.раствор | HF | 10 | 80 |  |  | 1 |  |  | 1 | 1 | 1
Плавиковая (гидрофтористая фторводородная кислота) | Вод.раствор | HF | 10 | 100 |  |  | 1 |  |  | 1 | 1 | 1
Плавиковая (гидрофтористая фторводородная кислота) | Вод.раствор | HF | 10 | 120 |  |  | 1 |  |  |  |  | 1
Плавиковая (гидрофтористая фторводородная кислота) | Вод.раствор | HF | 40 | 20 | 2 | 1 | 1 | 2 | 3 | 1 | 1 | 1
Плавиковая (гидрофтористая фторводородная кислота) | Вод.раствор | HF | 40 | 40 | 2 | 2 | 1 | 2 |  | 2 |  | 1
Плавиковая (гидрофтористая фторводородная кислота) | Вод.раствор | HF | 40 | 60 | 3 | 3 | 1 | 3 |  | 2 |  | 1
Плавиковая (гидрофтористая фторводородная кислота) | Вод.раствор | HF | 40 | 80 |  |  | 1 |  |  |  |  | 1
Плавиковая (гидрофтористая фторводородная кислота) | Вод.раствор | HF | 40 | 100 |  |  | 1 |  |  |  |  | 1
Плавиковая (гидрофтористая фторводородная кислота) | Вод.раствор | HF | 40 | 120
Плавиковая (гидрофтористая фторводородная кислота) | Вод.раствор | HF | 70 | 20 | 2 | 1 | 1 | 2 | 3 | 2 | 1 | 1
Плавиковая (гидрофтористая фторводородная кислота) | Вод.раствор | HF | 70 | 40 | 3 | 2 | 1 | 3 |  |  |  | 1
Плавиковая (гидрофтористая фторводородная кислота) | Вод.раствор | HF | 70 | 60 |  | 3 | 1 |  |  |  |  | 1
Плавиковая (гидрофтористая фторводородная кислота) | Вод.раствор | HF | 70 | 80 |  |  | 1 |  |  |  |  | 1
Плавиковая (гидрофтористая фторводородная кислота) | Вод.раствор | HF | 70 | 100 |  |  | 1 |  |  |  |  | 1
Плавиковая (гидрофтористая фторводородная кислота) | Вод.раствор | HF | 70 | 120
Плодовый сахар | Вод.раствор | C6H12O6 | Насыщ раствор | 20 | 1 | 1 | 1 |  | 1 | 1 | 1 | 1
Плодовый сахар | Вод.раствор | C6H12O6 | Насыщ раствор | 40 | 1 | 1 | 1 |  | 1 | 1 | 1 | 1
Плодовый сахар | Вод.раствор | C6H12O6 | Насыщ раствор | 60 | 1 | 1 | 1 |  | 1 | 1 | 1 | 1
Плодовый сахар | Вод.раствор | C6H12O6 | Насыщ раствор | 80 |  | 1 | 1 |  | 2 | 1 | 1 | 1
Плодовый сахар | Вод.раствор | C6H12O6 | Насыщ раствор | 100 |  | 1 | 1 |  |  |  | 1 | 1
Плодовый сахар | Вод.раствор | C6H12O6 | Насыщ раствор | 120 |  |  | 1 |  |  |  |  | 1
Поливинилацетат |  | (CH3COOCHCH2-)n | Насыщ раствор | 20 |  |  | 1 |  | 1 | 1 | 1 | 1
Поливинилацетат |  | (CH3COOCHCH2-)n | Насыщ раствор | 40 |  |  | 1 |  |  |  |  | 1
Поливинилацетат |  | (CH3COOCHCH2-)n | Насыщ раствор | 60 |  |  | 1 |  |  |  |  | 1
Поливинилацетат |  | (CH3COOCHCH2-)n | Насыщ раствор | 80 |  |  | 1 |  |  |  |  | 1
Поливинилацетат |  | (CH3COOCHCH2-)n | Насыщ раствор | 100 |  |  | 1 |  |  |  |  | 1
Поливинилацетат |  | (CH3COOCHCH2-)n | Насыщ раствор | 120 |  |  | 1 |  |  |  |  | 1
Поливиниловый спирт | Технически чистый | (-CH2CHOH-)n | не определена | 20 | 1 | 1 | 1 | 1 | 1 | 1 | 1 | 1
Поливиниловый спирт | Технически чистый | (-CH2CHOH-)n | не определена | 40 | 1 | 1 | 1 | 1 | 1 | 1 | 1 | 1
Поливиниловый спирт | Технически чистый | (-CH2CHOH-)n | не определена | 60 | 1 | 1 | 1 | 1 |  |  | 1 | 1
Поливиниловый спирт | Технически чистый | (-CH2CHOH-)n | не определена | 80 |  | 1 | 1 |  |  |  |  | 1
Поливиниловый спирт | Технически чистый | (-CH2CHOH-)n | не определена | 100 |  |  | 1 |  |  |  |  | 1
Поливиниловый спирт | Технически чистый | (-CH2CHOH-)n | не определена | 120 |  |  | 1 |  |  |  |  | 1
Природный газ |  |  | 100 | 20 | 1 |  | 1 |  | 1 | 3 | 1 | 1
Природный газ |  |  | 100 | 40 | 1 |  | 1 |  |  |  | 1 | 1
Природный газ |  |  | 100 | 60 | 1 |  | 1 |  |  |  | 1 | 1
Природный газ |  |  | 100 | 80 |  |  | 1 |  |  |  | 2 | 1
Природный газ |  |  | 100 | 100 |  |  | 1 |  |  |  |  | 1
Природный газ |  |  | 100 | 120 |  |  | 1 |  |  |  |  | 1
Пропан |  | CH3CH2CH3 | 100 | 20 | 1 | 1 | 1 | 1 | 1 | 3 | 1 | 1
Пропан |  | CH3CH2CH3 | 100 | 20 | 1 | 1 | 1 | 1 | 1 | 3 | 1 | 1
Пропан |  | CH3CH2CH3 | 100 | 40 |  |  | 1 |  |  |  |  | 1
Пропан |  | CH3CH2CH3 | 100 | 40 |  |  | 1 |  |  |  |  | 1
Пропан |  | CH3CH2CH3 | 100 | 60 |  |  | 1 |  |  |  |  | 1
Пропан |  | CH3CH2CH3 | 100 | 60 |  |  | 1 |  |  |  |  | 1
Пропан |  | CH3CH2CH3 | 100 | 80
Пропан |  | CH3CH2CH3 | 100 | 80 | [7 empty] | 1
Пропан |  | CH3CH2CH3 | 100 | 100
Пропан |  | CH3CH2CH3 | 100 | 100 | [7 empty] | 1
Пропан |  | CH3CH2CH3 | 100 | 120 | [7 empty] | 1
Пропан |  | CH3CH2CH3 | 100 | 120
Пропилацетат | Технически чистый | CH3COOCH2CH2CH3 | 100 | 20 |  |  | 1 |  | 3 | 2 | 3 | 1
Пропилацетат | Технически чистый | CH3COOCH2CH2CH3 | 100 | 40 |  |  | 2 |  |  |  |  | 1
Пропилацетат | Технически чистый | CH3COOCH2CH2CH3 | 100 | 60 |  |  | 2 |  |  |  |  | 1
Пропилацетат | Технически чистый | CH3COOCH2CH2CH3 | 100 | 80 |  |  | 3
Пропилацетат | Технически чистый | CH3COOCH2CH2CH3 | 100 | 100
Пропилацетат | Технически чистый | CH3COOCH2CH2CH3 | 100 | 120
Пропиленгликоль | Технически чистый | CH3CHOHCH2OH | 100 | 20 | 1 | 1 | 1 | 2 | 1 | 1 | 1 | 1
Пропиленгликоль | Технически чистый | CH3CHOHCH2OH | 100 | 40 | 1 | 1 | 1 | 2 | 2 | 1 | 1 | 1
Пропиленгликоль | Технически чистый | CH3CHOHCH2OH | 100 | 60 | 1 | 1 | 1 | 2 | 3 | 1 | 2 | 1
Пропиленгликоль | Технически чистый | CH3CHOHCH2OH | 100 | 80 |  |  | 1 |  |  |  |  | 1
Пропиленгликоль | Технически чистый | CH3CHOHCH2OH | 100 | 100 |  |  | 1 |  |  |  |  | 1
Пропиленгликоль | Технически чистый | CH3CHOHCH2OH | 100 | 120
Пропиленоксид | Технически чистый |  | 100 | 20 | 2 | 1 | 1 | 3 | 3 | 2 | 3
Пропиленоксид | Технически чистый |  | 100 | 40 |  |  | 2 | 3
Пропиленоксид | Технически чистый |  | 100 | 60
Пропиленоксид | Технически чистый |  | 100 | 80
Пропиленоксид | Технически чистый |  | 100 | 100
Пропиленоксид | Технически чистый |  | 100 | 120
Пропиловый спирт | Вод.раствор | C3H7OH | 97 | 20 | 1 | 1 | 1 | 1 | 2 | 1 | 1 | 1
Пропиловый спирт | Вод.раствор | C3H7OH | 97 | 40 | 2 | 1 | 1 | 1 | 2 | 1 | 1 | 1
Пропиловый спирт | Вод.раствор | C3H7OH | 97 | 60 | 2 | 1 | 1 | 1 | 3 | 1 | 1 | 1
Пропиловый спирт | Вод.раствор | C3H7OH | 97 | 80 |  | 2 | 2 | 2 | 3 | 1 | 1 | 1
Пропиловый спирт | Вод.раствор | C3H7OH | 97 | 100 | [6 empty] | 1 | 1
Пропиловый спирт | Вод.раствор | C3H7OH | 97 | 120 | [7 empty] | 1
Пропионоваякислота | Вод.раствор | CH3CH2COOH | 50 | 20 | 2 | 1 | 1 | 2 | 3 | 1 | 1 | 1
Пропионоваякислота | Вод.раствор | CH3CH2COOH | 50 | 40 | 2 | 1 | 1 |  |  | 1 | 1 | 1
Пропионоваякислота | Вод.раствор | CH3CH2COOH | 50 | 60 | 2 | 1 | 1 |  |  | 1 | 2 | 1
Пропионоваякислота | Вод.раствор | CH3CH2COOH | 50 | 80
Пропионоваякислота | Вод.раствор | CH3CH2COOH | 50 | 100
Пропионоваякислота | Вод.раствор | CH3CH2COOH | 50 | 120
Раствор олова для нанесения покрытий |  |  | Промышленный раствор | 20 | 1 | 1 | 1 | 1 |  | 1 | 1 | 1
Раствор олова для нанесения покрытий |  |  | Промышленный раствор | 40 | 1 | 1 | 1 | 1 |  | 1 | 1 | 1
Раствор олова для нанесения покрытий |  |  | Промышленный раствор | 60 | 2 | 2 | 1 | 2 |  | 2 | 1 | 1
Раствор олова для нанесения покрытий |  |  | Промышленный раствор | 80 |  |  | 1 |  |  |  | 2 | 1
Раствор олова для нанесения покрытий |  |  | Промышленный раствор | 100 |  |  | 1 |  |  |  |  | 1
Раствор олова для нанесения покрытий |  |  | Промышленный раствор | 120 |  |  | 2 |  |  |  |  | 1
Раствор родия для нанесения покрытий |  |  | Промышленный раствор | 20 | 1 | 1 | 1 | 1 |  | 1 | 1 | 1
Раствор родия для нанесения покрытий |  |  | Промышленный раствор | 40 | 1 | 1 | 1 | 1 |  |  |  | 1
Раствор родия для нанесения покрытий |  |  | Промышленный раствор | 60 | 1 | 1 | 1 |  |  |  |  | 1
Раствор родия для нанесения покрытий |  |  | Промышленный раствор | 80 |  |  | 1 |  |  |  |  | 1
Раствор родия для нанесения покрытий |  |  | Промышленный раствор | 100 |  |  | 1 |  |  |  |  | 1
Раствор родия для нанесения покрытий |  |  | Промышленный раствор | 120 |  |  | 1 |  |  |  |  | 1
Раствор серебра для нанесения |  |  | Промышленный раствор | 20 | 1 |  | 1 | 1 |  | 1 |  | 1
Раствор серебра для нанесения |  |  | Промышленный раствор | 40 | 1 |  | 1 |  |  |  |  | 1
Раствор серебра для нанесения |  |  | Промышленный раствор | 60 | 1 |  | 1 |  |  |  |  | 1
Раствор серебра для нанесения |  |  | Промышленный раствор | 80 | [7 empty] | 1
Раствор серебра для нанесения |  |  | Промышленный раствор | 100 | [7 empty] | 1
Раствор серебра для нанесения |  |  | Промышленный раствор | 120 | [7 empty] | 1
Раствор цинка для нанесения покрытий |  |  | Промышленный раствор | 20 | [5 empty] | 1 | 1 | 1
Раствор цинка для нанесения покрытий |  |  | Промышленный раствор | 40 | [7 empty] | 1
Раствор цинка для нанесения покрытий |  |  | Промышленный раствор | 60 | [7 empty] | 1
Раствор цинка для нанесения покрытий |  |  | Промышленный раствор | 80 | [7 empty] | 1
Раствор цинка для нанесения покрытий |  |  | Промышленный раствор | 100 | [7 empty] | 1
Раствор цинка для нанесения покрытий |  |  | Промышленный раствор | 120 | [7 empty] | 1
Растительные масла и жиры |  |  | Промышленный раствор | 20 | 1 | 1 | 1 |  | 1 | 3 | 1 | 1
Растительные масла и жиры |  |  | Промышленный раствор | 40 | 2 | 1 | 1 |  | 1 |  | 1 | 1
Растительные масла и жиры |  |  | Промышленный раствор | 60 |  | 2 | 1 |  | 1 |  | 1 | 1
Растительные масла и жиры |  |  | Промышленный раствор | 80 |  |  | 1 |  |  |  |  | 1
Растительные масла и жиры |  |  | Промышленный раствор | 100 |  |  | 1 |  |  |  |  | 1
Растительные масла и жиры |  |  | Промышленный раствор | 120
Ртуть | Технически чистый | Hg | 100 | 20 | 1 | 1 | 1 | 1 | 1 | 1 | 1 | 1
Ртуть | Технически чистый | Hg | 100 | 40 | 1 | 1 | 1 | 1 | 1 | 1 | 1 | 1
Ртуть | Технически чистый | Hg | 100 | 60 | 1 | 1 | 1 | 1 | 1 | 1 | 1 | 1
Ртуть | Технически чистый | Hg | 100 | 80 |  | 1 | 1 | 1 |  |  |  | 1
Ртуть | Технически чистый | Hg | 100 | 100 |  |  | 1 |  |  |  |  | 1
Ртуть | Технически чистый | Hg | 100 | 120 |  |  | 1 |  |  |  |  | 1
Сахарный сироп |  |  | Насыщ раствор | 20 | 1 | 1 | 1 | 1 | 1 | 1 | 1 | 1
Сахарный сироп |  |  | Насыщ раствор | 40 | 2 |  | 1 |  |  |  |  | 1
Сахарный сироп |  |  | Насыщ раствор | 60 | 2 |  | 1 |  |  |  |  | 1
Сахарный сироп |  |  | Насыщ раствор | 80
Сахарный сироп |  |  | Насыщ раствор | 100
Сахарный сироп |  |  | Насыщ раствор | 120
Светильный газ | Технически чистый |  | 100 | 20 | 1 | 1 | 1 | 1 | 1 | 1 | 1 | 1
Светильный газ | Технически чистый |  | 100 | 40
Светильный газ | Технически чистый |  | 100 | 60
Светильный газ | Технически чистый |  | 100 | 80
Светильный газ | Технически чистый |  | 100 | 100
Светильный газ | Технически чистый |  | 100 | 120
Свинцовый раствор для нанесения покрытия |  |  | Промышленный раствор | 20 | 1 | 1 | 1 | 1 |  | 1 | 1 | 1
Свинцовый раствор для нанесения покрытия |  |  | Промышленный раствор | 40 | 1 | 1 | 1 | 1 |  |  |  | 1
Свинцовый раствор для нанесения покрытия |  |  | Промышленный раствор | 60 | 1 | 1 | 1 | 1 |  |  |  | 1
Свинцовый раствор для нанесения покрытия |  |  | Промышленный раствор | 80 |  |  | 1 |  |  |  |  | 1
Свинцовый раствор для нанесения покрытия |  |  | Промышленный раствор | 100 |  |  | 1 |  |  |  |  | 1
Свинцовый раствор для нанесения покрытия |  |  | Промышленный раствор | 120 |  |  | 1 |  |  |  |  | 1
Сера |  | S | 100 | 20 | 1 | 1 | 1 | 1 | 3 | 3 | 1 | 1
Сера |  | S | 100 | 40 | 2 | 1 | 1 | 1 |  |  | 1 | 1
Сера |  | S | 100 | 60 | 2 | 1 | 1 | 1 |  |  | 1 | 1
Сера |  | S | 100 | 80 |  | 1 | 1 | 2 |  |  | 1 | 1
Сера |  | S | 100 | 100 |  |  | 1 |  |  |  |  | 1
Сера |  | S | 100 | 120 |  |  | 1 |  |  |  |  | 1
Серная кислота | Вод.раствор | H2SO4 | 10 | 20 | 1 | 1 | 1 | 1 | 2 | 1 | 1 | 1
Серная кислота | Вод.раствор | H2SO4 | 10 | 40 | 1 | 1 | 1 | 1 | 2 | 1 | 1 | 1
Серная кислота | Вод.раствор | H2SO4 | 10 | 60 | 1 | 1 | 1 | 1 | 3 | 1 | 1 | 1
Серная кислота | Вод.раствор | H2SO4 | 10 | 80 |  | 1 | 1 | 1 |  | 1 | 1 | 1
Серная кислота | Вод.раствор | H2SO4 | 10 | 100 |  |  | 1 |  |  |  | 1 | 1
Серная кислота | Вод.раствор | H2SO4 | 10 | 120 |  |  | 1 |  |  |  | 1 | 1
Серная кислота | Вод.раствор | H2SO4 | 50 | 20 | 1 | 1 | 1 | 1 | 3 | 1 | 1 | 1
Серная кислота | Вод.раствор | H2SO4 | 50 | 40 | 1 | 1 | 1 | 1 |  | 1 | 1 | 1
Серная кислота | Вод.раствор | H2SO4 | 50 | 60 | 2 | 2 | 1 | 1 |  | 1 | 1 | 1
Серная кислота | Вод.раствор | H2SO4 | 50 | 80 |  | 2 | 1 | 1 |  | 2 | 1 | 1
Серная кислота | Вод.раствор | H2SO4 | 50 | 100 |  | 2 | 1 |  |  | 3 | 1 | 1
Серная кислота | Вод.раствор | H2SO4 | 50 | 120 |  |  | 1 |  |  |  | 2 | 2
Серная кислота | Вод.раствор | H2SO4 | 80 | 20 | 1 | 1 | 1 | 1 | 3 | 1 | 1 | 1
Серная кислота | Вод.раствор | H2SO4 | 80 | 40 | 1 | 1 | 1 | 1 | 3 | 1 | 1 | 1
Серная кислота | Вод.раствор | H2SO4 | 80 | 60 | 2 | 2 | 1 | 2 | 3 | 2 | 1 | 1
Серная кислота | Вод.раствор | H2SO4 | 80 | 80 |  | 2 | 1 | 2 | 3 | 2 | 2 | 1
Серная кислота | Вод.раствор | H2SO4 | 80 | 100 |  | 2 | 2 | 2 |  |  | 2 | 1
Серная кислота | Вод.раствор | H2SO4 | 80 | 120 |  |  | 2 |  |  |  |  | 2
Серная кислота | Вод.раствор | H2SO4 | 90 | 20 | 1 | 2 | 1 | 1 | 3 | 2 | 1 | 1
Серная кислота | Вод.раствор | H2SO4 | 90 | 40 | 2 |  | 1 | 1 | 3 | 2 | 1 | 1
Серная кислота | Вод.раствор | H2SO4 | 90 | 60 | 2 |  | 1 | 2 | 3 | 3 | 1 | 1
Серная кислота | Вод.раствор | H2SO4 | 90 | 80 |  |  | 1 | 2 | 3 | 3 | 2 | 1
Серная кислота | Вод.раствор | H2SO4 | 90 | 100 |  |  | 2 |  |  |  | 2 | 2
Серная кислота | Вод.раствор | H2SO4 | 90 | 120 |  |  | 2 |  |  |  | 3 | 2
Серная кислота | Вод.раствор | H2SO4 | 96 | 20 | 1 | 3 | 1 | 1 | 3 | 3 | 2 | 1
Серная кислота | Вод.раствор | H2SO4 | 96 | 40 | 2 | 3 | 1 | 2 | 3 | 3 | 2 | 1
Серная кислота | Вод.раствор | H2SO4 | 96 | 60 | 3 | 3 | 1 | 3 | 3 | 3 | 3 | 2
Серная кислота | Вод.раствор | H2SO4 | 96 | 80 |  |  | 2 |  |  |  |  | 2
Серная кислота | Вод.раствор | H2SO4 | 96 | 100 |  |  | 3 |  |  |  |  | 2
Серная кислота | Вод.раствор | H2SO4 | 96 | 120
Серная кислота | Вод.раствор | H2SO4 | 98 | 20 | 2 | 3 | 1 | 1 | 3 | 3 | 3 | 2
Серная кислота | Вод.раствор | H2SO4 | 98 | 40 | 2 | 3 | 1 | 1 | 3 | 3 |  | 2
Серная кислота | Вод.раствор | H2SO4 | 98 | 60 | 3 | 3 | 2 | 3 | 3 | 3 |  | 2
Серная кислота | Вод.раствор | H2SO4 | 98 | 80 |  |  | 2 |  |  |  |  | 2
Серная кислота | Вод.раствор | H2SO4 | 98 | 100 |  |  | 3 |  |  |  |  | 2
Серная кислота | Вод.раствор | H2SO4 | 98 | 120
Серная кислота | Технически чистый | H2SO4 | 100 | 20 | 3 | 3 | 3 | 3 | 3 | 3 | 3 | 2
Серная кислота | Технически чистый | H2SO4 | 100 | 40 | 3 | 3 | 3 | 3 | 3 | 3 | 3 | 2
Серная кислота | Технически чистый | H2SO4 | 100 | 60 | 3 | 3 | 3 | 3 | 3 | 3 | 3 | 2
Серная кислота | Технически чистый | H2SO4 | 100 | 80 |  | 3 | 3 | 3 | 3 | 3 | 3 | 2
Серная кислота | Технически чистый | H2SO4 | 100 | 100 |  | 3 | 3 |  |  | 3 | 3
Серная кислота | Технически чистый | H2SO4 | 100 | 120
Сернистая кислота | Вод.раствор | H2SO3 | Насыщ раствор | 20 | 1 | 1 | 1 | 1 | 3 | 1 | 1 | 1
Сернистая кислота | Вод.раствор | H2SO3 | Насыщ раствор | 40 | 1 | 1 | 1 | 1 |  | 2 | 1 | 1
Сернистая кислота | Вод.раствор | H2SO3 | Насыщ раствор | 60 | 2 | 1 | 1 | 1 |  | 3 | 2 | 1
Сернистая кислота | Вод.раствор | H2SO3 | Насыщ раствор | 80 |  | 1 | 1 | 2 |  |  | 3 | 1
Сернистая кислота | Вод.раствор | H2SO3 | Насыщ раствор | 100 |  | 2 | 1 | 2 |  |  |  | 1
Сернистая кислота | Вод.раствор | H2SO3 | Насыщ раствор | 120 |  |  | 1 |  |  |  |  | 1
Сернистый газ | Вод.раствор | SO2 | Насыщ раствор | 20 | 1 | 1 |  | 1 | 3 | 1 | 1 | 1
Сернистый газ | Вод.раствор | SO2 | Насыщ раствор | 40 | 1 | 1
Сернистый газ | Вод.раствор | SO2 | Насыщ раствор | 60 | 2 | 1
Сернистый газ | Вод.раствор | SO2 | Насыщ раствор | 80
Сернистый газ | Вод.раствор | SO2 | Насыщ раствор | 100
Сернистый газ | Вод.раствор | SO2 | Насыщ раствор | 120
Сернистый углерод | Технически чистый | CS2 | 100 | 20 | 3 | 3 | 1 | 3 | 3 | 3 | 1 | 1
Сернистый углерод | Технически чистый | CS2 | 100 | 40 | 3 |  |  | 3 |  |  | 2 | 1
Сернистый углерод | Технически чистый | CS2 | 100 | 60 | [7 empty] | 1
Сернистый углерод | Технически чистый | CS2 | 100 | 80
Сернистый углерод | Технически чистый | CS2 | 100 | 100
Сернистый углерод | Технически чистый | CS2 | 100 | 120
Сернокислая медь | Вод.раствор | CuSO4 | разбавленный раствор | 20 | 1 |  | 1 | 1 | 1 | 1 | 1 | 1
Сернокислая медь | Вод.раствор | CuSO4 | разбавленный раствор | 40 | 1 |  | 1 |  |  |  | 1 | 1
Сернокислая медь | Вод.раствор | CuSO4 | разбавленный раствор | 60 | 1 |  | 1 |  |  |  |  | 1
Сернокислая медь | Вод.раствор | CuSO4 | разбавленный раствор | 80 | [7 empty] | 1
Сернокислая медь | Вод.раствор | CuSO4 | разбавленный раствор | 100 | [7 empty] | 1
Сернокислая медь | Вод.раствор | CuSO4 | разбавленный раствор | 120
Сернокислая медь | Вод.раствор | CuSO4 | Насыщ раствор | 20 | 1 | 1 | 1 | 1 | 1 | 1 | 1 | 1
Сернокислая медь | Вод.раствор | CuSO4 | Насыщ раствор | 40 | 1 | 1 | 1 | 1 |  | 1 | 1 | 1
Сернокислая медь | Вод.раствор | CuSO4 | Насыщ раствор | 60 | 1 | 1 | 1 | 1 |  | 1 | 1 | 1
Сернокислая медь | Вод.раствор | CuSO4 | Насыщ раствор | 80 |  | 1 | 1 | 1 |  | 1 | 1 | 1
Сернокислая медь | Вод.раствор | CuSO4 | Насыщ раствор | 100 |  |  | 1 |  |  | 2 | 1 | 1
Сернокислая медь | Вод.раствор | CuSO4 | Насыщ раствор | 120
Сернокислый аммоний | Вод.раствор | (NH4)2SO4 | Любая | 20 | 1 | 1 | 1 | 1 | 1 | 1 | 1 | 1
Сернокислый аммоний | Вод.раствор | (NH4)2SO4 | Любая | 40 | 1 | 1 | 1 | 1 | 1 | 1 | 1 | 1
Сернокислый аммоний | Вод.раствор | (NH4)2SO4 | Любая | 60 | 2 | 1 | 1 | 1 | 2 | 1 | 1 | 1
Сернокислый аммоний | Вод.раствор | (NH4)2SO4 | Любая | 80 |  | 1 | 1 | 1 |  | 1 | 1 | 1
Сернокислый аммоний | Вод.раствор | (NH4)2SO4 | Любая | 100 |  |  | 1 |  |  |  |  | 1
Сернокислый аммоний | Вод.раствор | (NH4)2SO4 | Любая | 120 |  |  | 1
Сернокислый гидроксиламин | Вод.раствор | (NH2OH)2-H2SO4 | Любая | 20 | 1 | 1 |  |  | 1 | 1 | 1
Сернокислый гидроксиламин | Вод.раствор | (NH2OH)2-H2SO4 | Любая | 40 | 1 | 1 |  |  | 2 | 1 | 1
Сернокислый гидроксиламин | Вод.раствор | (NH2OH)2-H2SO4 | Любая | 60 |  | 1
Сернокислый гидроксиламин | Вод.раствор | (NH2OH)2-H2SO4 | Любая | 80
Сернокислый гидроксиламин | Вод.раствор | (NH2OH)2-H2SO4 | Любая | 100
Сернокислый гидроксиламин | Вод.раствор | (NH2OH)2-H2SO4 | Любая | 120
Сернокислый магний |  | MgSO4 | Насыщ раствор | 20 | 1 | 1 | 1 | 1 | 1 | 1 | 1 | 1
Сернокислый магний |  | MgSO4 | Насыщ раствор | 40 | 1 | 1 | 1 | 1 | 1 | 1 | 1 | 1
Сернокислый магний |  | MgSO4 | Насыщ раствор | 60 | 1 | 1 | 1 | 1 | 1 | 1 | 1 | 1
Сернокислый магний |  | MgSO4 | Насыщ раствор | 80 |  | 1 | 1 | 1 |  | 1 | 1 | 1
Сернокислый магний |  | MgSO4 | Насыщ раствор | 100 |  |  | 1 |  |  |  | 1 | 1
Сернокислый магний |  | MgSO4 | Насыщ раствор | 120 |  |  | 1 |  |  |  |  | 1
Сероводород водородный сульфид |  | H2S | 100 | 20 | 1 | 1 | 1 | 1 | 3 | 1 | 1 | 1
Сероводород водородный сульфид |  | H2S | 100 | 40 | 1 | 1 | 1 | 1 |  | 2 | 1 | 1
Сероводород водородный сульфид |  | H2S | 100 | 60 | 2 | 1 | 1 | 2 |  | 3 | 2 | 1
Сероводород водородный сульфид |  | H2S | 100 | 80 |  |  | 1 | 2 |  |  | 3 | 1
Сероводород водородный сульфид |  | H2S | 100 | 100 |  |  | 1 |  |  |  |  | 1
Сероводород водородный сульфид |  | H2S | 100 | 120 | [7 empty] | 1
Сероводород водородный сульфид | Вод.раствор | H2S | Насыщ раствор | 20 | 1 | 1 | 1 | 1 | 2 | 1 | 1 | 1
Сероводород водородный сульфид | Вод.раствор | H2S | Насыщ раствор | 40 | 1 | 1 | 1 | 1 | 3 | 2 | 1 | 1
Сероводород водородный сульфид | Вод.раствор | H2S | Насыщ раствор | 60 | 2 | 1 | 1 | 2 |  | 3 | 1 | 1
Сероводород водородный сульфид | Вод.раствор | H2S | Насыщ раствор | 80 |  |  | 1 | 2 |  |  | 2 | 1
Сероводород водородный сульфид | Вод.раствор | H2S | Насыщ раствор | 100 |  |  | 1 |  |  |  |  | 1
Сероводород водородный сульфид | Вод.раствор | H2S | Насыщ раствор | 120 |  |  | 1 |  |  |  |  | 1
Сжатый воздух, содержащий масло |  |  | 100 | 20 | 2 | 2 | 1 | 2 | 1 | 3 | 1 | 1
Сжатый воздух, содержащий масло |  |  | 100 | 40 |  |  | 1 |  |  |  |  | 1
Сжатый воздух, содержащий масло |  |  | 100 | 60 |  |  | 1 |  |  |  |  | 1
Сжатый воздух, содержащий масло |  |  | 100 | 80
Сжатый воздух, содержащий масло |  |  | 100 | 100
Сжатый воздух, содержащий масло |  |  | 100 | 120
Соль плавиковой кислоты | Вод.раствор | NaF | Насыщ раствор | 20 | 1 | 1 | 1 | 1 | 1 | 1 | 1 | 1
Соль плавиковой кислоты | Вод.раствор | NaF | Насыщ раствор | 40 | 1 | 1 | 1 | 1 | 1 | 1 | 1 | 1
Соль плавиковой кислоты | Вод.раствор | NaF | Насыщ раствор | 60 | 1 | 1 | 1 | 1 | 2 | 1 | 1 | 1
Соль плавиковой кислоты | Вод.раствор | NaF | Насыщ раствор | 80 |  | 1 | 1 |  |  |  |  | 1
Соль плавиковой кислоты | Вод.раствор | NaF | Насыщ раствор | 100 |  |  | 1 |  |  |  |  | 1
Соль плавиковой кислоты | Вод.раствор | NaF | Насыщ раствор | 120 |  |  | 1 |  |  |  |  | 1
Соляная кислота | Вод.раствор | HCl | 5 | 20 | 1 | 1 | 1 |  | 2 | 1 | 1 | 1
Соляная кислота | Вод.раствор | HCl | 5 | 40 | 1 | 1 | 1 |  | 3 | 1 | 1 | 1
Соляная кислота | Вод.раствор | HCl | 5 | 60 | 2 | 1 | 1 |  |  | 1 | 1 | 1
Соляная кислота | Вод.раствор | HCl | 5 | 80 |  | 2 | 1 |  |  | 1 | 1 | 1
Соляная кислота | Вод.раствор | HCl | 5 | 100 |  |  | 1 |  |  |  |  | 1
Соляная кислота | Вод.раствор | HCl | 5 | 120 |  |  | 1 |  |  |  |  | 1
Соляная кислота | Вод.раствор | HCl | 10 | 20 | 1 | 1 | 1 | 1 | 2 | 1 | 1 | 1
Соляная кислота | Вод.раствор | HCl | 10 | 40 | 1 | 1 | 1 | 1 | 3 | 1 | 1 | 1
Соляная кислота | Вод.раствор | HCl | 10 | 60 | 2 | 2 | 1 | 1 |  | 1 | 1 | 1
Соляная кислота | Вод.раствор | HCl | 10 | 80 |  | 2 | 1 | 1 |  | 1 | 1 | 1
Соляная кислота | Вод.раствор | HCl | 10 | 100 |  |  | 1 |  |  |  |  | 1
Соляная кислота | Вод.раствор | HCl | 10 | 120 |  |  | 1 |  |  |  |  | 1
Соляная кислота | Вод.раствор | HCl | 30 | 20 | 1 | 1 | 1 | 1 | 3 | 1 | 1 | 1
Соляная кислота | Вод.раствор | HCl | 30 | 40 | 1 | 1 | 1 | 1 |  | 1 | 2 | 1
Соляная кислота | Вод.раствор | HCl | 30 | 60 | 2 | 2 | 1 | 1 |  | 2 | 2 | 1
Соляная кислота | Вод.раствор | HCl | 30 | 80 |  | 3 | 1 | 1 |  |  |  | 1
Соляная кислота | Вод.раствор | HCl | 30 | 100 |  |  | 1 |  |  |  |  | 1
Соляная кислота | Вод.раствор | HCl | 30 | 120
Соляная кислота | Газ | HCl | 100 | 20 | 1 | 1 | 1 |  | 2 | 1 | 1 | 1
Соляная кислота | Газ | HCl | 100 | 40 | 1 | 1 | 1 |  | 3 | 1 | 1 | 1
Соляная кислота | Газ | HCl | 100 | 60 | 2 | 1 | 1 |  |  | 1 | 1 | 1
Соляная кислота | Газ | HCl | 100 | 80 |  |  | 1 |  |  |  |  | 1
Соляная кислота | Газ | HCl | 100 | 100 |  |  | 1 |  |  |  |  | 1
Соляная кислота | Газ | HCl | 100 | 120
Соляная кислота | Вод.раствор | HCl | Насыщ раствор | 20 | 1 | 1 | 1 | 1 | 2 | 1 | 2 | 1
Соляная кислота | Вод.раствор | HCl | Насыщ раствор | 40 | 1 | 1 | 1 | 1 | 3 | 2 | 2 | 1
Соляная кислота | Вод.раствор | HCl | Насыщ раствор | 60 | 2 | 2 | 1 | 2 |  | 3 | 3 | 1
Соляная кислота | Вод.раствор | HCl | Насыщ раствор | 80 |  | 3 | 1 | 2
Соляная кислота | Вод.раствор | HCl | Насыщ раствор | 100 |  |  | 2
Соляная кислота | Вод.раствор | HCl | Насыщ раствор | 120
Соляной раствор, содержащий хлор |  |  | Промышленный раствор | 20 | 1 |  | 1 | 1
Соляной раствор, содержащий хлор |  |  | Промышленный раствор | 40 | 1 |  | 1 | 1
Соляной раствор, содержащий хлор |  |  | Промышленный раствор | 60 | 1 |  | 1 | 1
Соляной раствор, содержащий хлор |  |  | Промышленный раствор | 80
Соляной раствор, содержащий хлор |  |  | Промышленный раствор | 100
Соляной раствор, содержащий хлор |  |  | Промышленный раствор | 120
Спирт |  |  | 40 | 20 | 1 | 1 | 1 | 1 | 1 | 1 | 1 | 1
Спирт |  |  | 40 | 40
Спирт |  |  | 40 | 60
Спирт |  |  | 40 | 80
Спирт |  |  | 40 | 100
Спирт |  |  | 40 | 120
Стеариновая кислота | Технически чистый | C17H35COOH | 100 | 20 | 1 | 2 | 1 | 1 | 2 | 3 | 1 | 1
Стеариновая кислота | Технически чистый | C17H35COOH | 100 | 40 | 1 | 2 | 1 | 1 | 2 |  | 1 | 1
Стеариновая кислота | Технически чистый | C17H35COOH | 100 | 60 | 2 | 2 | 1 | 1 | 2 |  | 2 | 1
Стеариновая кислота | Технически чистый | C17H35COOH | 100 | 80 |  | 2 | 1 | 2 |  |  | 2 | 1
Стеариновая кислота | Технически чистый | C17H35COOH | 100 | 100 |  |  | 1 |  |  |  |  | 1
Стеариновая кислота | Технически чистый | C17H35COOH | 100 | 120 |  |  | 1 |  |  |  |  | 1
Стирол винилбензол |  | C6H5CH=CH2 | 100 | 20 |  |  | 1 |  | 3 | 3 | 2 | 1
Стирол винилбензол |  | C6H5CH=CH2 | 100 | 40 | [7 empty] | 1
Стирол винилбензол |  | C6H5CH=CH2 | 100 | 60 | [7 empty] | 1
Стирол винилбензол |  | C6H5CH=CH2 | 100 | 80 | [7 empty] | 1
Стирол винилбензол |  | C6H5CH=CH2 | 100 | 100 | [7 empty] | 1
Стирол винилбензол |  | C6H5CH=CH2 | 100 | 120
Сульфаминовая кислота | Вод.раствор | HSO3NH2 | 20 | 20 | 3 | 3 | 3
Сульфаминовая кислота | Вод.раствор | HSO3NH2 | 20 | 40
Сульфаминовая кислота | Вод.раствор | HSO3NH2 | 20 | 60
Сульфаминовая кислота | Вод.раствор | HSO3NH2 | 20 | 80
Сульфаминовая кислота | Вод.раствор | HSO3NH2 | 20 | 100
Сульфаминовая кислота | Вод.раствор | HSO3NH2 | 20 | 120
Сульфат бария | Вод.раствор | BaSO4 | Насыщ раствор | 20 | 1 | 1 | 1 | 1 | 1 | 1 | 1 | 1
Сульфат бария | Вод.раствор | BaSO4 | Насыщ раствор | 40 | 1 | 1 | 1 | 1 | 1 | 1 | 1 | 1
Сульфат бария | Вод.раствор | BaSO4 | Насыщ раствор | 60 | 1 | 1 | 1 | 1 | 1 | 1 | 1 | 1
Сульфат бария | Вод.раствор | BaSO4 | Насыщ раствор | 80 |  | 1 | 1 | 1 |  | 1 | 1 | 1
Сульфат бария | Вод.раствор | BaSO4 | Насыщ раствор | 100 |  |  | 1 |  |  |  | 1 | 1
Сульфат бария | Вод.раствор | BaSO4 | Насыщ раствор | 120 |  |  | 1 |  |  |  | 1 | 1
Сульфат железа | Вод.раствор | Fe2(SO4)3 | Насыщ раствор | 20 | 1 | 1 | 1 | 1 | 1 | 1 | 1 | 1
Сульфат железа | Вод.раствор | Fe2(SO4)3 | Насыщ раствор | 40 | 1 |  | 1 |  |  |  |  | 1
Сульфат железа | Вод.раствор | Fe2(SO4)3 | Насыщ раствор | 60 | 1 |  | 1 |  |  |  |  | 1
Сульфат железа | Вод.раствор | Fe2(SO4)3 | Насыщ раствор | 80 | [7 empty] | 1
Сульфат железа | Вод.раствор | Fe2(SO4)3 | Насыщ раствор | 100
Сульфат железа | Вод.раствор | Fe2(SO4)3 | Насыщ раствор | 120
Сульфат калия | Вод.раствор | K2SO4 | Насыщ раствор | 20 | 1 | 1 | 1 | 1 | 1 | 1 | 1 | 1
Сульфат калия | Вод.раствор | K2SO4 | Насыщ раствор | 40 | 1 | 1 | 1 | 1 | 1 | 1 | 1 | 1
Сульфат калия | Вод.раствор | K2SO4 | Насыщ раствор | 60 | 1 | 1 | 1 | 1 | 1 | 1 | 1 | 1
Сульфат калия | Вод.раствор | K2SO4 | Насыщ раствор | 80 |  | 1 | 1 | 1 |  | 2 | 1 | 1
Сульфат калия | Вод.раствор | K2SO4 | Насыщ раствор | 100 |  |  | 1 |  |  |  | 1 | 1
Сульфат калия | Вод.раствор | K2SO4 | Насыщ раствор | 120 |  |  | 1 |  |  |  |  | 1
Сульфат кальция | Вод.раствор | CaSO4 | Насыщ раствор | 20 | 1 | 1 | 1 | 1 | 1 | 1 | 1 | 1
Сульфат кальция | Вод.раствор | CaSO4 | Насыщ раствор | 40 | 1 | 1 | 1 | 1 | 1 | 1 | 1 | 1
Сульфат кальция | Вод.раствор | CaSO4 | Насыщ раствор | 60 | 1 | 1 | 1 | 1 | 1 | 1 | 1 | 1
Сульфат кальция | Вод.раствор | CaSO4 | Насыщ раствор | 80 |  | 1 | 1 | 1 | 2 | 1 | 1 | 1
Сульфат кальция | Вод.раствор | CaSO4 | Насыщ раствор | 100 |  |  | 1 |  |  |  | 1 | 1
Сульфат кальция | Вод.раствор | CaSO4 | Насыщ раствор | 120
Сульфат марганца |  | MnSO4 | не определена | 20 | 1 | 1 | 1 | 1 | 1 | 1 | 1 | 1
Сульфат марганца |  | MnSO4 | не определена | 40 | 1 | 1 | 1 | 1 | 1 | 1 | 1 | 1
Сульфат марганца |  | MnSO4 | не определена | 60 |  | 1 | 1 | 1 | 1 | 1 | 1 | 1
Сульфат марганца |  | MnSO4 | не определена | 80 |  | 1 | 1 | 2 | 2 | 1 | 1 | 1
Сульфат марганца |  | MnSO4 | не определена | 100 |  |  | 1 |  |  |  | 1 | 1
Сульфат марганца |  | MnSO4 | не определена | 120 |  |  | 1 |  |  |  |  | 1
Сульфат натрия | Вод.раствор | Na2SO4 | Насыщ раствор | 20 | 1 | 1 | 1 | 1 | 1 | 1 | 1 | 1
Сульфат натрия | Вод.раствор | Na2SO4 | Насыщ раствор | 40 | 1 | 1 | 1 | 1 | 1 | 1 | 1 | 1
Сульфат натрия | Вод.раствор | Na2SO4 | Насыщ раствор | 60 | 1 | 1 | 1 | 1 | 1 | 1 | 1 | 1
Сульфат натрия | Вод.раствор | Na2SO4 | Насыщ раствор | 80 |  | 1 | 1 | 1 | 2 | 1 | 1 | 1
Сульфат натрия | Вод.раствор | Na2SO4 | Насыщ раствор | 100 |  |  | 1 |  |  |  | 2 | 1
Сульфат натрия | Вод.раствор | Na2SO4 | Насыщ раствор | 120 |  |  | 1 |  |  |  |  | 1
Сульфат никеля | Вод.раствор | NiSO4 | разбавленный раствор | 20 | 1 | 1 | 1 | 1 | 1 | 1 | 1 | 1
Сульфат никеля | Вод.раствор | NiSO4 | разбавленный раствор | 40 | 1 | 1 | 1 | 1 |  |  |  | 1
Сульфат никеля | Вод.раствор | NiSO4 | разбавленный раствор | 60 | 1 | 1 | 1 | 1 |  |  |  | 1
Сульфат никеля | Вод.раствор | NiSO4 | разбавленный раствор | 80 |  | 2 | 1 | 2 |  |  |  | 1
Сульфат никеля | Вод.раствор | NiSO4 | разбавленный раствор | 100 |  |  | 1 |  |  |  |  | 1
Сульфат никеля | Вод.раствор | NiSO4 | разбавленный раствор | 120 |  |  | 1 |  |  |  |  | 1
Сульфат никеля | Вод.раствор | NiSO4 | Насыщ раствор | 20 | 1 | 1 | 1 | 1 | 1 | 1 | 1 | 1
Сульфат никеля | Вод.раствор | NiSO4 | Насыщ раствор | 40 | 1 | 1 | 1 | 1 | 1 | 1 | 1 | 1
Сульфат никеля | Вод.раствор | NiSO4 | Насыщ раствор | 60 | 1 | 1 | 1 | 1 | 1 | 1 | 1 | 1
Сульфат никеля | Вод.раствор | NiSO4 | Насыщ раствор | 80 |  | 2 | 1 | 2 | 1 | 1 | 1 | 1
Сульфат никеля | Вод.раствор | NiSO4 | Насыщ раствор | 100 |  |  | 1 |  | 2 | 2 | 2 | 1
Сульфат никеля | Вод.раствор | NiSO4 | Насыщ раствор | 120 |  |  | 1 |  |  |  |  | 1
Сульфат ртути | Вод.раствор | HgSO4 | Насыщ раствор | 20 | 1 | 1 | 1 | 1 | 1 | 1 | 1 | 1
Сульфат ртути | Вод.раствор | HgSO4 | Насыщ раствор | 40 | 1 | 1 | 1 | 1 |  |  |  | 1
Сульфат ртути | Вод.раствор | HgSO4 | Насыщ раствор | 60 | 1 | 1 | 1 | 1 |  |  |  | 1
Сульфат ртути | Вод.раствор | HgSO4 | Насыщ раствор | 80 |  | 1 | 1 | 1 |  |  |  | 1
Сульфат ртути | Вод.раствор | HgSO4 | Насыщ раствор | 100 |  |  | 1 |  |  |  |  | 1
Сульфат ртути | Вод.раствор | HgSO4 | Насыщ раствор | 120 |  |  | 1 |  |  |  |  | 1
Сульфат свинца | Вод.раствор | PbSO4 | Насыщ раствор | 20 | 1 | 1 | 1 | 1 | 1 | 1 | 1 | 1
Сульфат свинца | Вод.раствор | PbSO4 | Насыщ раствор | 40 | 1 | 1 | 1 | 1 | 1 | 1 | 1 | 1
Сульфат свинца | Вод.раствор | PbSO4 | Насыщ раствор | 60 | 1 | 1 | 1 | 1 | 1 | 1 | 1 | 1
Сульфат свинца | Вод.раствор | PbSO4 | Насыщ раствор | 80 |  | 1 | 1 | 1 | 1 | 1 | 1 | 1
Сульфат свинца | Вод.раствор | PbSO4 | Насыщ раствор | 100 |  |  | 1 |  |  |  | 1 | 1
Сульфат свинца | Вод.раствор | PbSO4 | Насыщ раствор | 120 |  |  | 1 |  |  |  |  | 1
Сульфат серебра | Вод.раствор | Ag2SO4 | Насыщ раствор | 20 | 1 | 1 | 1 | 1 | 1 | 1 | 1 | 1
Сульфат серебра | Вод.раствор | Ag2SO4 | Насыщ раствор | 40 | 1 | 1 | 1 | 1 | 1 | 1 | 1 | 1
Сульфат серебра | Вод.раствор | Ag2SO4 | Насыщ раствор | 60 | 1 | 1 | 1 | 1 | 1 | 1 | 1 | 1
Сульфат серебра | Вод.раствор | Ag2SO4 | Насыщ раствор | 80 |  |  | 1 | 1 | 2 | 1 | 1 | 1
Сульфат серебра | Вод.раствор | Ag2SO4 | Насыщ раствор | 100 |  |  | 1 |  |  |  | 1 | 1
Сульфат серебра | Вод.раствор | Ag2SO4 | Насыщ раствор | 120 | [7 empty] | 1
Сульфат титана | Вод.раствор | Ti(SO4)2 | разбавленный раствор | 20 | 1 | 1 | 1 | 1 |  |  |  | 1
Сульфат титана | Вод.раствор | Ti(SO4)2 | разбавленный раствор | 40 | 1 | 1 | 1 | 1 |  |  |  | 1
Сульфат титана | Вод.раствор | Ti(SO4)2 | разбавленный раствор | 60 | 1 | 1 | 1 | 1 |  |  |  | 1
Сульфат титана | Вод.раствор | Ti(SO4)2 | разбавленный раствор | 80 |  | 1 | 1 | 1 |  |  |  | 1
Сульфат титана | Вод.раствор | Ti(SO4)2 | разбавленный раствор | 100 |  |  | 1 | 2 |  |  |  | 1
Сульфат титана | Вод.раствор | Ti(SO4)2 | разбавленный раствор | 120 |  |  | 1 |  |  |  |  | 1
Сульфат цинка | Вод.раствор | ZnSO4 | разбавленный раствор | 20 | 1 | 1 | 1 | 1 | 1 | 1 | 1 | 1
Сульфат цинка | Вод.раствор | ZnSO4 | разбавленный раствор | 40 | 1 | 1 | 1 | 1 |  |  | 1 | 1
Сульфат цинка | Вод.раствор | ZnSO4 | разбавленный раствор | 60 | 1 | 1 | 1 |  |  |  | 1 | 1
Сульфат цинка | Вод.раствор | ZnSO4 | разбавленный раствор | 80 |  |  | 1 |  |  |  | 1 | 1
Сульфат цинка | Вод.раствор | ZnSO4 | разбавленный раствор | 100 |  |  | 1 |  |  |  |  | 1
Сульфат цинка | Вод.раствор | ZnSO4 | разбавленный раствор | 120 | [7 empty] | 1
Сульфат цинка | Вод.раствор | ZnSO4 | Насыщ раствор | 20 | 1 | 1 | 1 | 1 | 1 | 1 | 1 | 1
Сульфат цинка | Вод.раствор | ZnSO4 | Насыщ раствор | 40 | 1 | 1 | 1 | 1 | 1 | 1 | 1 | 1
Сульфат цинка | Вод.раствор | ZnSO4 | Насыщ раствор | 60 | 1 | 1 | 1 | 1 | 1 | 1 | 1 | 1
Сульфат цинка | Вод.раствор | ZnSO4 | Насыщ раствор | 80 |  | 1 | 1 | 1 |  | 1 | 1 | 1
Сульфат цинка | Вод.раствор | ZnSO4 | Насыщ раствор | 100 |  |  | 1 |  |  |  | 1 | 1
Сульфат цинка | Вод.раствор | ZnSO4 | Насыщ раствор | 120 |  |  | 1 |  |  |  |  | 1
Сульфатная варочная жидкость |  |  | <=60 | 20 | 1 | 1 |  | 1 | 3 | 1 | 1
Сульфатная варочная жидкость |  |  | <=60 | 40 | 1 |  |  | 1
Сульфатная варочная жидкость |  |  | <=60 | 60
Сульфатная варочная жидкость |  |  | <=60 | 80
Сульфатная варочная жидкость |  |  | <=60 | 100
Сульфатная варочная жидкость |  |  | <=60 | 120
Сульфид аммония | Вод.раствор | (NH4)2S | 10 | 20 | 1 | 1 | 1 | 1 | 1 | 1 | 1 | 1
Сульфид аммония | Вод.раствор | (NH4)2S | 10 | 40 | 1 | 1 | 1 |  | 1 | 1 | 2 | 1
Сульфид аммония | Вод.раствор | (NH4)2S | 10 | 60 | 2 | 1 | 1 |  | 1 | 1 | 3 | 1
Сульфид аммония | Вод.раствор | (NH4)2S | 10 | 80 |  |  | 1 |  |  |  |  | 1
Сульфид аммония | Вод.раствор | (NH4)2S | 10 | 100 | [7 empty] | 1
Сульфид аммония | Вод.раствор | (NH4)2S | 10 | 120 | [7 empty] | 1
Сульфид аммония | Вод.раствор | (NH4)2S | Насыщ раствор | 20 | 1 | 1 | 1 | 1 | 1 | 1 | 1 | 1
Сульфид аммония | Вод.раствор | (NH4)2S | Насыщ раствор | 40 | 1 | 1 | 1 |  | 1 | 1 | 2 | 1
Сульфид аммония | Вод.раствор | (NH4)2S | Насыщ раствор | 60 | 2 | 1 | 1 |  | 1 | 1 | 3 | 1
Сульфид аммония | Вод.раствор | (NH4)2S | Насыщ раствор | 80 |  |  | 1 |  |  |  |  | 1
Сульфид аммония | Вод.раствор | (NH4)2S | Насыщ раствор | 100 | [7 empty] | 1
Сульфид аммония | Вод.раствор | (NH4)2S | Насыщ раствор | 120 | [7 empty] | 1
Сульфид бария | Вод.раствор | BaS | Насыщ раствор | 20 | 1 | 1 | 1 | 1 | 2 | 1 | 1 | 1
Сульфид бария | Вод.раствор | BaS | Насыщ раствор | 40 | 1 | 1 | 1 | 1 | 2 | 1 | 1 | 1
Сульфид бария | Вод.раствор | BaS | Насыщ раствор | 60 | 1 | 1 | 1 | 1 |  | 1 | 1 | 1
Сульфид бария | Вод.раствор | BaS | Насыщ раствор | 80 |  | 1 | 1 | 1 |  |  | 1 | 1
Сульфид бария | Вод.раствор | BaS | Насыщ раствор | 100 |  |  | 1 |  |  |  | 1 | 1
Сульфид бария | Вод.раствор | BaS | Насыщ раствор | 120 |  |  | 1 |  |  |  | 1 | 1
Сульфид кальция | Вод.раствор | CaS | Насыщ раствор | 20 | 1 | 1 | 1 | 1 | 1 | 1 | 1 | 1
Сульфид кальция | Вод.раствор | CaS | Насыщ раствор | 40 | 1 |  | 1 |  | 1 | 1 | 1 | 1
Сульфид кальция | Вод.раствор | CaS | Насыщ раствор | 60 | 1 |  | 1 |  | 1 | 1 | 1 | 1
Сульфид кальция | Вод.раствор | CaS | Насыщ раствор | 80 |  |  | 1 |  | 2 | 1 | 1 | 1
Сульфид кальция | Вод.раствор | CaS | Насыщ раствор | 100 | [6 empty] | 1 | 1
Сульфид кальция | Вод.раствор | CaS | Насыщ раствор | 120
Сульфид натрия | Вод.раствор | Na2S | разбавленный раствор | 20 | 1 | 1 | 2 | 1 | 1 | 1 | 1 | 1
Сульфид натрия | Вод.раствор | Na2S | разбавленный раствор | 40 | 1 | 1 | 2 |  |  |  |  | 1
Сульфид натрия | Вод.раствор | Na2S | разбавленный раствор | 60 | 2 | 1 | 2 |  |  |  |  | 1
Сульфид натрия | Вод.раствор | Na2S | разбавленный раствор | 80 |  |  | 2 |  |  |  |  | 1
Сульфид натрия | Вод.раствор | Na2S | разбавленный раствор | 100 | [7 empty] | 1
Сульфид натрия | Вод.раствор | Na2S | разбавленный раствор | 120
Сульфид натрия | Вод.раствор | Na2S | Насыщ раствор | 20 | 1 | 1 | 2 | 1 | 1 | 1 | 1 | 1
Сульфид натрия | Вод.раствор | Na2S | Насыщ раствор | 40 | 1 | 1 | 2 | 1 | 1 | 1 | 1 | 1
Сульфид натрия | Вод.раствор | Na2S | Насыщ раствор | 60 | 2 | 1 | 2 | 1 | 1 | 1 |  | 1
Сульфид натрия | Вод.раствор | Na2S | Насыщ раствор | 80 |  |  | 2 | 1 |  |  |  | 1
Сульфид натрия | Вод.раствор | Na2S | Насыщ раствор | 100 |  |  | 2 |  |  |  |  | 1
Сульфид натрия | Вод.раствор | Na2S | Насыщ раствор | 120 | [7 empty] | 1
Сульфит натрия | Вод.раствор | Na2SO3 | Насыщ раствор | 20 | 1 | 1 | 1 | 1 | 1 | 1 | 1 | 1
Сульфит натрия | Вод.раствор | Na2SO3 | Насыщ раствор | 40 | 1 | 1 | 1 | 1 | 2 | 1 | 1 | 1
Сульфит натрия | Вод.раствор | Na2SO3 | Насыщ раствор | 60 | 1 | 1 | 1 | 1 | 3 | 1 | 1 | 1
Сульфит натрия | Вод.раствор | Na2SO3 | Насыщ раствор | 80 |  | 1 | 1 |  |  | 1 | 1 | 1
Сульфит натрия | Вод.раствор | Na2SO3 | Насыщ раствор | 100 |  |  | 1 |  |  |  | 2 | 1
Сульфит натрия | Вод.раствор | Na2SO3 | Насыщ раствор | 120 | [7 empty] | 1
Сульфурилхлорид |  | S2Cl2 | не определена | 20 |  | 3 | 1 |  | 3 | 3 | 1 | 1
Сульфурилхлорид |  | S2Cl2 | не определена | 40 |  |  | 1 |  |  |  |  | 1
Сульфурилхлорид |  | S2Cl2 | не определена | 60 |  |  | 1 |  |  |  |  | 1
Сульфурилхлорид |  | S2Cl2 | не определена | 80 |  |  | 1 |  |  |  |  | 1
Сульфурилхлорид |  | S2Cl2 | не определена | 100 |  |  | 1 |  |  |  |  | 1
Сульфурилхлорид |  | S2Cl2 | не определена | 120 |  |  | 1 |  |  |  |  | 1
Терпентиновое масло живичный скипидар | Технически чистый |  | 100 | 20 | 2 | 3 |  |  | 1 |  | 1
Терпентиновое масло живичный скипидар | Технически чистый |  | 100 | 40 | 2 | 3
Терпентиновое масло живичный скипидар | Технически чистый |  | 100 | 60 | 2
Терпентиновое масло живичный скипидар | Технически чистый |  | 100 | 80
Терпентиновое масло живичный скипидар | Технически чистый |  | 100 | 100
Терпентиновое масло живичный скипидар | Технически чистый |  | 100 | 120
Тетрагидронафтилин |  | C10H12 | 100 | 20 | 3 | 3 | 1 | 3 | 3 | 3 | 1 | 1
Тетрагидронафтилин |  | C10H12 | 100 | 40
Тетрагидронафтилин |  | C10H12 | 100 | 60
Тетрагидронафтилин |  | C10H12 | 100 | 80
Тетрагидронафтилин |  | C10H12 | 100 | 100
Тетрагидронафтилин |  | C10H12 | 100 | 120
Тетрагидрофуран |  | (CH2)4O | 100 | 20 | 3 | 3 | 2 | 3 | 3 | 2 | 3 | 1
Тетрагидрофуран |  | (CH2)4O | 100 | 40 |  | 3 | 2 |  |  | 3 |  | 1
Тетрагидрофуран |  | (CH2)4O | 100 | 60 |  |  | 2 |  |  |  |  | 1
Тетрагидрофуран |  | (CH2)4O | 100 | 80 |  |  | 3 |  |  |  |  | 2
Тетрагидрофуран |  | (CH2)40 | 100 | 100 |  |  | 3
Тетрагидрофуран |  | (CH2)4O | 100 | 120
Тетрахлорэтан |  | CHCl2CHCl2 | 100 | 20 | 3 | 2 | 1 | 3 | 3 | 3 | 2 | 1
Тетрахлорэтан |  | CHCl2CHCl2 | 100 | 40 |  | 3 | 1 |  |  |  |  | 1
Тетрахлорэтан |  | CHCl2CHCl2 | 100 | 60 |  |  | 2 |  |  |  |  | 1
Тетрахлорэтан |  | CHCl2CHCl2 | 100 | 80
Тетрахлорэтан |  | CHCl2CHCl2 | 100 | 100
Тетрахлорэтан |  | CHCl2CHCl2 | 100 | 120
Тетраэтилсвинец | Технически чистый | Pb(C2H5)4 | 100 | 20 | 1 | 1 | 1 | 2 | 3 | 2 | 1 | 1
Тетраэтилсвинец | Технически чистый | Pb(C2H5)4 | 100 | 40 | 2 |  | 1 |  |  |  |  | 1
Тетраэтилсвинец | Технически чистый | Pb(C2H5)4 | 100 | 60 | 2 |  | 1 |  |  |  |  | 1
Тетраэтилсвинец | Технически чистый | Pb(C2H5)4 | 100 | 80 |  |  | 1
Тетраэтилсвинец | Технически чистый | Pb(C2H5)4 | 100 | 100 |  |  | 1
Тетраэтилсвинец | Технически чистый | Pb(C2H5)4 | 100 | 120 |  |  | 1
Тионилхлорид | Технически чистый | SOCl2 | 100 | 20 | 3 | 3 | 1 | 3 | 3 | 3 | 3 | 1
Тионилхлорид | Технически чистый | SOCl2 | 100 | 40
Тионилхлорид | Технически чистый | SOCl2 | 100 | 60
Тионилхлорид | Технически чистый | SOCl2 | 100 | 80
Тионилхлорид | Технически чистый | SOCl2 | 100 | 100
Тионилхлорид | Технически чистый | SOCl2 | 100 | 120
Тиосульфат натрия | Вод.раствор | Na2S2O3 | Насыщ раствор | 20 | 1 | 1 | 1 | 1 | 1 | 1 | 1 | 1
Тиосульфат натрия | Вод.раствор | Na2S2O3 | Насыщ раствор | 40 | 1 | 1 | 1 | 1 | 2 | 1 | 1 | 1
Тиосульфат натрия | Вод.раствор | Na2S2O3 | Насыщ раствор | 60 | 1 | 1 | 1 | 1 | 3 | 1 | 1 | 1
Тиосульфат натрия | Вод.раствор | Na2S2O3 | Насыщ раствор | 80 |  |  | 1 | 2 |  |  |  | 1
Тиосульфат натрия | Вод.раствор | Na2S2O3 | Насыщ раствор | 100 |  |  | 1 |  |  |  |  | 1
Тиосульфат натрия | Вод.раствор | Na2S2O3 | Насыщ раствор | 120 | [7 empty] | 1
Тиофен |  | C4H8S | 100 | 20 | 3 | 2 |  | 3 |  |  | 3
Тиофен |  | C4H8S | 100 | 40 | 3 | 3 |  | 3
Тиофен |  | C4H8S | 100 | 60 |  | 3
Тиофен |  | C4H8S | 100 | 80
Тиофен |  | C4H8S | 100 | 100
Тиофен |  | C4H8S | 100 | 120
Тиоционат натрия | Вод.раствор | NaSCN | не определена | 20 | 1 | 1 | 1 | 1 | 1 | 1 | 1 | 1
Тиоционат натрия | Вод.раствор | NaSCN | не определена | 40 | 1 | 1 | 1 | 1 | 1 | 1 | 1 | 1
Тиоционат натрия | Вод.раствор | NaSCN | не определена | 60 | 1 | 1 | 1 | 1 |  | 1 | 1 | 1
Тиоционат натрия | Вод.раствор | NaSCN | не определена | 80 |  |  | 1 |  |  |  | 1 | 1
Тиоционат натрия | Вод.раствор | NaSCN | не определена | 100 |  |  | 1 |  |  |  |  | 1
Тиоционат натрия | Вод.раствор | NaSCN | не определена | 120 |  |  | 2 |  |  |  |  | 1
Титановые соли | Вод.раствор | Ti2(SO4)3 | разбавленный раствор | 20 | 1 | 1 | 1 | 1 |  |  |  | 1
Титановые соли | Вод.раствор | Ti2(SO4)3 | разбавленный раствор | 40 | 1 | 1 | 1 | 1 |  |  |  | 1
Титановые соли | Вод.раствор | Ti2(SO4)3 | разбавленный раствор | 60 | 1 | 1 | 1 | 1 |  |  |  | 1
Титановые соли | Вод.раствор | Ti2(SO4)3 | разбавленный раствор | 80 |  | 1 | 1 | 1 |  |  |  | 1
Титановые соли | Вод.раствор | Ti2(SO4)3 | разбавленный раствор | 100 |  |  | 1 | 2 |  |  |  | 1
Титановые соли | Вод.раствор | Ti2(SO4)3 | разбавленный раствор | 120 |  |  | 1 |  |  |  |  | 1
Толуиловая кислота |  | CH3C6H4COOH | 50 | 20 | 2 |  | 1 | 1 |  |  | 1
Толуиловая кислота |  | CH3C6H4COOH | 50 | 40 | 3 |  | 2 |  |  |  | 1
Толуиловая кислота |  | CH3C6H4COOH | 50 | 60 | 3 |  | 2 |  | 3 | 2 | 1
Толуиловая кислота |  | CH3C6H4COOH | 50 | 80
Толуиловая кислота |  | CH3C6H4COOH | 50 | 100
Толуиловая кислота |  | CH3C6H4COOH | 50 | 120
Толуол | Технически чистый | C6H5CH3 | 100 | 20 | 3 | 2 | 1 | 3 | 3 | 3 | 2 | 1
Толуол | Технически чистый | C6H5CH3 | 100 | 40 |  | 3 | 1 |  |  |  | 3 | 1
Толуол | Технически чистый | C6H5CH3 | 100 | 60 |  |  | 1 |  |  |  |  | 1
Толуол | Технически чистый | C6H5CH3 | 100 | 80 |  |  | 2 |  |  |  |  | 1
Толуол | Технически чистый | C6H5CH3 | 100 | 100 |  |  | 3 |  |  |  |  | 2
Толуол | Технически чистый | C6H5CH3 | 100 | 120 | [7 empty] | 2
Топочный мазут |  |  | 100 | 20 | 1 | 1 | 1 | 1 | 1 | 3 | 1 | 1
Топочный мазут |  |  | 100 | 40 | 2 | 2 | 1 | 2 |  |  |  | 1
Топочный мазут |  |  | 100 | 60 | 2 | 2 | 1 | 2 |  |  |  | 1
Топочный мазут |  |  | 100 | 80 | [7 empty] | 1
Топочный мазут |  |  | 100 | 100
Топочный мазут |  |  | 100 | 120
Трансформаторное масло |  |  | Промышленный раствор | 20 | 1 | 1 |  |  |  | 3 | 1 | 1
Трансформаторное масло |  |  | Промышленный раствор | 40 | 2 | 2 | [5 empty] | 1
Трансформаторное масло |  |  | Промышленный раствор | 60 | 2 | 2 | [5 empty] | 1
Трансформаторное масло |  |  | Промышленный раствор | 80
Трансформаторное масло |  |  | Промышленный раствор | 100
Трансформаторное масло |  |  | Промышленный раствор | 120
Трехокись серы |  | SO3 | 100 | 20 | 3 | 3 | 3 | 3 | 3 | 2 | 2 | 2
Трехокись серы |  | SO3 | 100 | 40
Трехокись серы |  | SO3 | 100 | 60
Трехокись серы |  | SO3 | 100 | 80
Трехокись серы |  | SO3 | 100 | 100
Трехокись серы |  | SO3 | 100 | 120
Трибутилфосфат | Технически чистый | (C4H9)3PO4 | 100 | 20 | 3 | 1 | 1 | 3 | 3 | 1 | 3 | 1
Трибутилфосфат | Технически чистый | (C4H9)3PO4 | 100 | 40 |  | 1 | 1 | 3 |  |  |  | 1
Трибутилфосфат | Технически чистый | (C4H9)3PO4 | 100 | 60 |  | 1 | 2 |  |  |  |  | 1
Трибутилфосфат | Технически чистый | (C4H9)3PO4 | 100 | 80 |  |  | 3
Трибутилфосфат | Технически чистый | (C4H9)3PO4 | 100 | 100 |  |  | 3
Трибутилфосфат | Технически чистый | (C4H9)3PO4 | 100 | 120
Трикрезилфосфат | Технически чистый | (CH3C6H4O)3PO4 | 100 | 20 | 3 | 1 |  |  | 2 | 3 | 3
Трикрезилфосфат | Технически чистый | (CH3C6H4O)3PO4 | 100 | 40 |  | 2 |  |  | 3
Трикрезилфосфат | Технически чистый | (CH3C6H4O)3PO4 | 100 | 60 |  | 2
Трикрезилфосфат | Технически чистый | (CH3C6H4O)3PO4 | 100 | 80
Трикрезилфосфат | Технически чистый | (CH3C6H4O)3PO4 | 100 | 100
Трикрезилфосфат | Технически чистый | (CH3C6H4O)3PO4 | 100 | 120
Триоктилфосфат | Технически чистый | (C8H17)3PO4 | 100 | 20 | 3 | 1 |  |  | 3 | 1 | 2
Триоктилфосфат | Технически чистый | (C8H17)3PO4 | 100 | 40
Триоктилфосфат | Технически чистый | (C8H17)3PO4 | 100 | 60
Триоктилфосфат | Технически чистый | (C8H17)3PO4 | 100 | 80
Триоктилфосфат | Технически чистый | (C8H17)3PO4 | 100 | 100
Триоктилфосфат | Технически чистый | (C8H17)3PO4 | 100 | 120
Трихлорид сурьмы | Вод.раствор | SbCl3 | 90 | 20 | 1 | 1 | 1 | 1 | 3 | 1 | 1 | 1
Трихлорид сурьмы | Вод.раствор | SbCl3 | 90 | 40 | 1 | 1 | 1 |  |  |  | 1 | 1
Трихлорид сурьмы | Вод.раствор | SbCl3 | 90 | 60 | 2 | 2 | 2 |  |  |  | 1 | 2
Трихлорид сурьмы | Вод.раствор | SbCl3 | 90 | 80 |  | 2 | 3 |  |  |  | 2 | 2
Трихлорид сурьмы | Вод.раствор | SbCl3 | 90 | 100 |  |  | 3 |  |  |  |  | 2
Трихлорид сурьмы | Вод.раствор | SbCl3 | 90 | 120
Трихлоруксусная кислота | Вод.раствор | CCl3COOH | 50 | 20 | 1 | 1 | 1 |  | 2 | 2 | 3
Трихлоруксусная кислота | Вод.раствор | CCl3COOH | 50 | 40 | 2 | 1 | 2
Трихлоруксусная кислота | Вод.раствор | CCl3COOH | 50 | 60 | 3 | 1 | 2
Трихлоруксусная кислота | Вод.раствор | CCl3COOH | 50 | 80
Трихлоруксусная кислота | Вод.раствор | CCl3COOH | 50 | 100
Трихлоруксусная кислота | Вод.раствор | CCl3COOH | 50 | 120
Трихлоруксусная кислота | Технически чистый | CCl3COOH | 100 | 20 | 2 | 1 | 2 |  | 3 | 2 | 3
Трихлоруксусная кислота | Технически чистый | CCl3COOH | 100 | 40 |  | 1
Трихлоруксусная кислота | Технически чистый | CCl3COOH | 100 | 60 |  | 1
Трихлоруксусная кислота | Технически чистый | CCl3COOH | 100 | 80
Трихлоруксусная кислота | Технически чистый | CCl3COOH | 100 | 100
Трихлоруксусная кислота | Технически чистый | CCl3COOH | 100 | 120
Трихлорэтан | Технически чистый | CH3CCl3 | 100 | 20 | 3 | 2 | 1 | 3 | 3 | 3 | 1 | 1
Трихлорэтан | Технически чистый | CH3CCl3 | 100 | 40 |  |  | 1 |  |  |  |  | 1
Трихлорэтан | Технически чистый | CH3CCl3 | 100 | 60 |  |  | 2 |  |  |  |  | 1
Трихлорэтан | Технически чистый | CH3CCl3 | 100 | 80 |  |  | 3
Трихлорэтан | Технически чистый | CH3CCl3 | 100 | 100
Трихлорэтан | Технически чистый | CH3CCl3 | 100 | 120
Трихлорэтилен | Технически чистый | ClCH=CCl2 | 100 | 20 | 3 | 3 | 1 | 3 | 3 | 3 | 1 | 1
Трихлорэтилен | Технически чистый | ClCH=CCl2 | 100 | 40 | 3 | 3 | 1 | 3 |  |  |  | 1
Трихлорэтилен | Технически чистый | ClCH=CCl2 | 100 | 60 |  | 3 | 1 |  |  |  |  | 1
Трихлорэтилен | Технически чистый | ClCH=CCl2 | 100 | 80 |  |  | 2 |  |  |  |  | 1
Трихлорэтилен | Технически чистый | ClCH=CCl2 | 100 | 100 | [7 empty] | 1
Трихлорэтилен | Технически чистый | ClCH=CCl2 | 100 | 120 | [7 empty] | 1
Триэтаноламин | Технически чистый | N(CH2CH2OH)3 | 100 | 20 | 2 | 1 | 1 | 2 | 3 | 2 | 1 | 1
Триэтаноламин | Технически чистый | N(CH2CH2OH)3 | 100 | 40 | 3 |  | 1 |  |  |  |  | 1
Триэтаноламин | Технически чистый | N(CH2CH2OH)3 | 100 | 60 | 3
Триэтаноламин | Технически чистый | N(CH2CH2OH)3 | 100 | 80
Триэтаноламин | Технически чистый | N(CH2CH2OH)3 | 100 | 100
Триэтаноламин | Технически чистый | N(CH2CH2OH)3 | 100 | 120
Триэтиламин | Технически чистый | N(CH2CH3)3 | 100 | 20 |  |  | 2 |  | 3 | 3 | 2
Триэтиламин | Технически чистый | N(CH2CH3)3 | 100 | 40 |  |  | 2
Триэтиламин | Технически чистый | N(CH2CH3)3 | 100 | 60 |  |  | 3
Триэтиламин | Технически чистый | N(CH2CH3)3 | 100 | 80
Триэтиламин | Технически чистый | N(CH2CH3)3 | 100 | 100
Триэтиламин | Технически чистый | N(CH2CH3)3 | 100 | 120
Углекислый аммоний | Вод.раствор | (NH4)2CO3 | 100 | 20 | 1 | 1 | 1 | 1 | 1 | 1 | 1 | 1
Углекислый аммоний | Вод.раствор | (NH4)2CO3 | 100 | 40 | 1 | 1 | 1 | 1 | 2 | 1 | 1 | 1
Углекислый аммоний | Вод.раствор | (NH4)2CO3 | 100 | 60 | 2 | 1 | 1 |  |  | 1 | 1 | 1
Углекислый аммоний | Вод.раствор | (NH4)2CO3 | 100 | 80 |  | 1 | 1 |  |  | 2 |  | 1
Углекислый аммоний | Вод.раствор | (NH4)2CO3 | 100 | 100 |  | 1 | 1 |  |  |  |  | 1
Углекислый аммоний | Вод.раствор | (NH4)2CO3 | 100 | 120 | [7 empty] | 1
Углекислый барий | Вод.раствор | BaCO3 | Любая | 20 | 1 | 1 | 1 | 1 | 1 | 1 | 1 | 1
Углекислый барий | Вод.раствор | BaCO3 | Любая | 40 | 1 | 1 | 1 | 1 | 1 | 1 | 1 | 1
Углекислый барий | Вод.раствор | BaCO3 | Любая | 60 | 1 | 1 | 1 | 1 | 1 | 1 | 1 | 1
Углекислый барий | Вод.раствор | BaCO3 | Любая | 80 |  |  | 1 | 1 | 2 | 1 | 1 | 1
Углекислый барий | Вод.раствор | BaCO3 | Любая | 100 |  |  | 1 |  |  |  | 1 | 1
Углекислый барий | Вод.раствор | BaCO3 | Любая | 120 |  |  | 1 |  |  |  | 1 | 1
Углекислый газ диоксид углерода | Газ | CO2 | 100 | 20 | 1 | 1 | 1 | 1 | 1 | 1 | 1 | 1
Углекислый газ диоксид углерода | Газ | CO2 | 100 | 40 | 1 | 1 | 1 | 1 | 1 | 1 | 1 | 1
Углекислый газ диоксид углерода | Газ | CO2 | 100 | 60 | 1 | 1 | 1 | 1 | 1 | 1 | 1 | 1
Углекислый газ диоксид углерода | Газ | CO2 | 100 | 80 |  | 1 | 1 | 1 | 2 | 1 | 1 | 1
Углекислый газ диоксид углерода | Газ | CO2 | 100 | 100 |  |  | 1 |  |  | 2 | 1 | 1
Углекислый газ диоксид углерода | Газ | CO2 | 100 | 120 |  |  | 1 |  |  |  |  | 1
Углекислый газ диоксид углерода | Вод.раствор | CO2+H2O | не определена | 20 | 1 | 1 | 1 | 1 | 1 | 1 | 1 | 1
Углекислый газ диоксид углерода | Вод.раствор | CO2+H2O | не определена | 40 | 1 | 1 | 1 | 1 | 1 | 1 | 1 | 1
Углекислый газ диоксид углерода | Вод.раствор | CO2+H2O | не определена | 60 | 2 | 1 | 1 | 1 | 1 | 1 | 1 | 1
Углекислый газ диоксид углерода | Вод.раствор | CO2+H2O | не определена | 80 |  | 1 | 1 | 1 | 2 | 1 | 1 | 1
Углекислый газ диоксид углерода | Вод.раствор | CO2+H2O | не определена | 100 |  |  | 1 |  |  | 2 | 1 | 1
Углекислый газ диоксид углерода | Вод.раствор | CO2+H2O | не определена | 120 |  |  | 1 |  |  |  |  | 1
Углекислый калий | Вод.раствор | K2CO3 | Насыщ раствор | 20 | 1 | 1 | 2 | 1 | 1 | 1 | 1 | 1
Углекислый калий | Вод.раствор | K2CO3 | Насыщ раствор | 40 | 1 | 1 | 2 | 1 | 1 | 1 | 1 | 1
Углекислый калий | Вод.раствор | K2CO3 | Насыщ раствор | 60 | 1 | 1 | 2 | 1 |  |  |  | 1
Углекислый калий | Вод.раствор | K2CO3 | Насыщ раствор | 80 |  | 2 | 2 | 1 |  |  |  | 1
Углекислый калий | Вод.раствор | K2CO3 | Насыщ раствор | 100 |  | 2 | 2 |  |  |  |  | 1
Углекислый калий | Вод.раствор | K2CO3 | Насыщ раствор | 120 | [7 empty] | 1
Углекислый магний | Вод.раствор | MgCO3 | Любая | 20 | 1 | 1 | 1 | 1 | 1 | 1 | 1 | 1
Углекислый магний | Вод.раствор | MgCO3 | Любая | 40 | 1 | 1 | 1 | 1 | 1 | 1 | 1 | 1
Углекислый магний | Вод.раствор | MgCO3 | Любая | 60 | 1 | 1 | 1 | 1 | 1 | 1 | 1 | 1
Углекислый магний | Вод.раствор | MgCO3 | Любая | 80 |  | 1 | 1 | 2 | 2 | 1 | 1 | 1
Углекислый магний | Вод.раствор | MgCO3 | Любая | 100 |  |  | 1 |  |  |  | 1 | 1
Углекислый магний | Вод.раствор | MgCO3 | Любая | 120
Углекислый натрий | Вод.раствор | Na2CO3 | Насыщ раствор | 20 | 1 | 1 | 2 | 1 | 1 | 1 | 1 | 1
Углекислый натрий | Вод.раствор | Na2CO3 | Насыщ раствор | 40 | 1 | 1 | 2 | 1 | 1 | 1 | 1 | 1
Углекислый натрий | Вод.раствор | Na2CO3 | Насыщ раствор | 60 | 1 | 1 | 2 | 1 | 1 | 1 | 1 | 1
Углекислый натрий | Вод.раствор | Na2CO3 | Насыщ раствор | 80 |  | 1 | 2 | 1 |  | 1 |  | 1
Углекислый натрий | Вод.раствор | Na2CO3 | Насыщ раствор | 100 |  | 2 | 2 |  |  |  |  | 1
Углекислый натрий | Вод.раствор | Na2CO3 | Насыщ раствор | 120 | [7 empty] | 1
Углеродистая кислота | Вод.раствор | H2CO3 | Насыщ раствор | 20 | 1 | 1 | 1 | 1 | 1 | 1 | 1 | 1
Углеродистая кислота | Вод.раствор | H2CO3 | Насыщ раствор | 40 | 1 | 1 | 1 | 1 | 1 | 1 | 1 | 1
Углеродистая кислота | Вод.раствор | H2CO3 | Насыщ раствор | 60 | 1 | 1 | 1 | 1 | 1 | 1 | 1 | 1
Углеродистая кислота | Вод.раствор | H2CO3 | Насыщ раствор | 80 |  | 2 | 1 | 2 | 2 | 1 | 1 | 1
Углеродистая кислота | Вод.раствор | H2CO3 | Насыщ раствор | 100 |  | 2 | 1 | 2 | 3 |  | 2 | 1
Углеродистая кислота | Вод.раствор | H2CO3 | Насыщ раствор | 120 |  |  | 1 |  |  |  |  | 1
Удобрительная соль | Вод.раствор |  | 10 | 20 | 1 | 1 | 1 | 1 | 1 | 1 | 1 | 1
Удобрительная соль | Вод.раствор |  | 10 | 40 | 1 | 1 | 1 |  | 1 | 1 | 1 | 1
Удобрительная соль | Вод.раствор |  | 10 | 60 | 1 | 1 | 1 |  |  |  | 1 | 1
Удобрительная соль | Вод.раствор |  | 10 | 80 |  |  | 1 |  |  |  | 1 | 1
Удобрительная соль | Вод.раствор |  | 10 | 100
Удобрительная соль | Вод.раствор |  | 10 | 120
Удобрительная соль | Вод.раствор |  | Насыщ раствор | 20 | 1 | 1 | 1 | 1 | 1 | 1 | 1 | 1
Удобрительная соль | Вод.раствор |  | Насыщ раствор | 40 | 1 | 1 | 1 |  | 1 | 1 | 1 | 1
Удобрительная соль | Вод.раствор |  | Насыщ раствор | 60 | 2 | 1 | 1 |  | 1 | 1 | 1 | 1
Удобрительная соль | Вод.раствор |  | Насыщ раствор | 80 |  |  | 1 |  |  |  | 1 | 1
Удобрительная соль | Вод.раствор |  | Насыщ раствор | 100
Удобрительная соль | Вод.раствор |  | Насыщ раствор | 120
Уксусная кислота | Вод.раствор | CH3COOH | 10 | 20 | 2 | 1 | 1 | 2 | 2 | 2 | 2 | 1
Уксусная кислота | Вод.раствор | CH3COOH | 10 | 40 | 2 | 1 | 1 | 2 | 3 | 3 | 2 | 1
Уксусная кислота | Вод.раствор | CH3COOH | 10 | 60 | 2 | 1 | 1 | 2 |  | 3 | 2 | 1
Уксусная кислота | Вод.раствор | CH3COOH | 10 | 80 |  | 2 | 2 | 2 |  |  | 3 | 1
Уксусная кислота | Вод.раствор | CH3COOH | 10 | 100 |  |  | 2 |  |  |  |  | 1
Уксусная кислота | Вод.раствор | CH3COOH | 10 | 120 |  |  | 2 |  |  |  |  | 1
Уксусная кислота | Вод.раствор | CH3COOH | 30 | 20 | 2 | 1 | 1 | 2 | 3 | 2 | 2 | 1
Уксусная кислота | Вод.раствор | CH3COOH | 30 | 40 |  | 1 | 1 |  | 3 | 3 | 2 | 1
Уксусная кислота | Вод.раствор | CH3COOH | 30 | 60 |  | 2 | 1 |  | 3 | 3 | 2 | 1
Уксусная кислота | Вод.раствор | CH3COOH | 30 | 80 |  | 2 | 2 |  |  |  | 2 | 1
Уксусная кислота | Вод.раствор | CH3COOH | 30 | 100 |  | 1 | 2 |  |  |  | 3 | 1
Уксусная кислота | Вод.раствор | CH3COOH | 30 | 120 |  |  | 2 |  |  |  |  | 1
Уксусная кислота | Вод.раствор | CH3COOH | 60 | 20 | 2 | 1 | 1 | 2 | 3 | 3 | 2 | 1
Уксусная кислота | Вод.раствор | CH3COOH | 60 | 40 |  | 1 | 1 |  | 3 | 3 | 2 | 1
Уксусная кислота | Вод.раствор | CH3COOH | 60 | 60 |  | 2 | 1 |  | 3 | 3 | 2 | 1
Уксусная кислота | Вод.раствор | CH3COOH | 60 | 80 |  | 3 | 2 |  |  | 3 | 3 | 1
Уксусная кислота | Вод.раствор | CH3COOH | 60 | 100 |  | 3 | 2 |  |  | 3 | 3 | 1
Уксусная кислота | Вод.раствор | CH3COOH | 60 | 120 |  |  | 2 |  |  |  |  | 1
Уксусная кислота | Вод.раствор | CH3COOH | 80 | 20 | 3 | 1 | 1 | 2 | 3 | 3 | 2 | 1
Уксусная кислота | Вод.раствор | CH3COOH | 80 | 40 |  | 2 | 2 |  | 3 | 3 | 2 | 1
Уксусная кислота | Вод.раствор | CH3COOH | 80 | 60 |  | 3 | 2 |  | 3 | 3 | 3 | 1
Уксусная кислота | Вод.раствор | CH3COOH | 80 | 80 |  | 3 | 3 |  | 3 | 3 | 3 | 1
Уксусная кислота | Вод.раствор | CH3COOH | 80 | 100 |  |  |  |  | 3 | 3 | 3 | 1
Уксусная кислота | Вод.раствор | CH3COOH | 80 | 120
Уксусная кислота | Конц. | CH3COOH | 100 | 20 | 3 | 1 | 1 | 3 | 3 | 3 | 3 | 1
Уксусная кислота | Конц. | CH3COOH | 100 | 40 | 3 | 2 | 2 | 3 |  |  |  | 1
Уксусная кислота | Конц. | CH3COOH | 100 | 60 | 3 | 2 | 2 | 3 |  |  |  | 1
Уксусная кислота | Конц. | CH3COOH | 100 | 80 |  | 3 | 3 |  |  |  |  | 1
Уксусная кислота | Конц. | CH3COOH | 100 | 100 |  | 3 | 3 |  |  |  |  | 1
Уксусная кислота | Конц. | CH3COOH | 100 | 120 |  |  | 3 |  |  |  |  | 1
Уксуснокислая медь |  | Cu(COOCH3)2 | Насыщ раствор | 20 | 1 | 1 | 1 | 1 | 1 | 1 | 1 | 1
Уксуснокислая медь |  | Cu(COOCH3)2 | Насыщ раствор | 40 |  |  | 1 |  |  |  | 1 | 1
Уксуснокислая медь |  | Cu(COOCH3)2 | Насыщ раствор | 60 |  |  | 1 |  |  |  |  | 1
Уксуснокислая медь |  | Cu(COOCH3)2 | Насыщ раствор | 80 |  |  | 1 |  |  |  |  | 1
Уксуснокислая медь |  | Cu(COOCH3)2 | Насыщ раствор | 100 |  |  | 1 |  |  |  |  | 1
Уксуснокислая медь |  | Cu(COOCH3)2 | Насыщ раствор | 120 |  |  | 1 |  |  |  |  | 1
Уксуснокислый алюминий | Вод.раствор | (CH3COO)3Al | Насыщ раствор | 20 | 1 | 1 | 1 | 1 | 1 | 1 | 1 | 1
Уксуснокислый алюминий | Вод.раствор | (CH3COO)3Al | Насыщ раствор | 40 | 2 | 1 | 1 | 1 | 1 | 1 | 1 | 1
Уксуснокислый алюминий | Вод.раствор | (CH3COO)3Al | Насыщ раствор | 60 |  |  | 1 | 1 | 1 | 1 | 1 | 1
Уксуснокислый алюминий | Вод.раствор | (CH3COO)3Al | Насыщ раствор | 80 |  |  | 1 | 1 |  | 1 | 1 | 1
Уксуснокислый алюминий | Вод.раствор | (CH3COO)3Al | Насыщ раствор | 100 |  |  | 1 |  |  |  | 1 | 1
Уксуснокислый алюминий | Вод.раствор | (CH3COO)3Al | Насыщ раствор | 120 |  |  | 1 |  |  |  |  | 1
Уксуснокислый калий | Вод.раствор | CH3COOK | Насыщ раствор | 20 | 1 | 1 | 1 | 1 | 1 | 1 | 1 | 1
Уксуснокислый калий | Вод.раствор | CH3COOK | Насыщ раствор | 40 |  |  | 1 |  |  |  |  | 1
Уксуснокислый калий | Вод.раствор | CH3COOK | Насыщ раствор | 60 |  |  | 1 |  |  |  |  | 1
Уксуснокислый калий | Вод.раствор | CH3COOK | Насыщ раствор | 80 |  |  | 1 |  |  |  |  | 1
Уксуснокислый калий | Вод.раствор | CH3COOK | Насыщ раствор | 100 |  |  | 1 |  |  |  |  | 1
Уксуснокислый калий | Вод.раствор | CH3COOK | Насыщ раствор | 120 |  |  | 1 |  |  |  |  | 1
Уксуснокислый натрий | Вод.раствор | CH3COONa | Насыщ раствор | 20 | 1 | 1 | 1 | 1 | 2 | 1 | 3 | 1
Уксуснокислый натрий | Вод.раствор | CH3COONa | Насыщ раствор | 40 | 1 | 1 | 1 | 1 |  | 1 |  | 1
Уксуснокислый натрий | Вод.раствор | CH3COONa | Насыщ раствор | 60 | 1 | 1 | 1 | 1 |  | 1 |  | 1
Уксуснокислый натрий | Вод.раствор | CH3COONa | Насыщ раствор | 80 |  | 1 | 1 | 1 |  | 1 |  | 1
Уксуснокислый натрий | Вод.раствор | CH3COONa | Насыщ раствор | 100 |  | 1 | 1 |  |  |  |  | 1
Уксуснокислый натрий | Вод.раствор | CH3COONa | Насыщ раствор | 120 | [7 empty] | 1
Уксусноэтиловый эфир | Технически чистый | CH3COOCH2CH3 | 100 | 20 | 3 | 2 | 2 | 3 | 3 | 2 | 3 | 1
Уксусноэтиловый эфир | Технически чистый | CH3COOCH2CH3 | 100 | 40 | 3 | 3 | 3 |  |  | 2 | 3 | 1
Уксусноэтиловый эфир | Технически чистый | CH3COOCH2CH3 | 100 | 60 |  | 3 | 3 |  |  |  | 3 | 1
Уксусноэтиловый эфир | Технически чистый | CH3COOCH2CH3 | 100 | 80 |  |  | 3 |  |  |  |  | 1
Уксусноэтиловый эфир | Технически чистый | CH3COOCH2CH3 | 100 | 100 | [7 empty] | 1
Уксусноэтиловый эфир | Технически чистый | CH3COOCH2CH3 | 100 | 120
Уксусный альдегид ацетальдегид | Вод.раствор | CH3CHO | 40 | 20 | 2 | 1 | 3 | 3 | 3 | 1 | 1 | 1
Уксусный альдегид ацетальдегид | Вод.раствор | CH3CHO | 40 | 40 | 3 | 1 |  |  | 3 | 1 | 1 | 1
Уксусный альдегид ацетальдегид | Вод.раствор | CH3CHO | 40 | 60 | 3 | 2 |  |  | 3 | 1 | 2 | 1
Уксусный альдегид ацетальдегид | Вод.раствор | CH3CHO | 40 | 80 |  | 3 |  |  | 3 | 1 | 3 | 1
Уксусный альдегид ацетальдегид | Вод.раствор | CH3CHO | 40 | 100 | [7 empty] | 1
Уксусный альдегид ацетальдегид | Вод.раствор | CH3CHO | 40 | 120 | [7 empty] | 1
Уксусный альдегид ацетальдегид | Технически чистый | CH3CHO | 100 | 20 | 3 | 1 | 3 | 3 | 3 | 1 | 2 | 1
Уксусный альдегид ацетальдегид | Технически чистый | CH3CHO | 100 | 40 | 3 | 1 |  | 3 |  | 2 | 3 | 1
Уксусный альдегид ацетальдегид | Технически чистый | CH3CHO | 100 | 60 | 3 | 2 |  | 3 |  | 3 | 3 | 1
Уксусный альдегид ацетальдегид | Технически чистый | CH3CHO | 100 | 80 |  |  |  | 3 |  |  |  | 1
Уксусный альдегид ацетальдегид | Технически чистый | CH3CHO | 100 | 100 |  |  |  | 3 |  |  |  | 1
Уксусный альдегид ацетальдегид | Технически чистый | CH3CHO | 100 | 120 | [7 empty] | 1
Фенилгидразин | Технически чистый | C6H5NHNH2 | 100 | 20 | 3 | 2 | 1 |  | 3 | 3 | 1 | 1
Фенилгидразин | Технически чистый | C6H5NHNH2 | 100 | 40 | 3 | 2 | 1 |  | 3 |  | 1 | 1
Фенилгидразин | Технически чистый | C6H5NHNH2 | 100 | 60 | 3 | 2 | 1 |  |  |  | 2 | 1
Фенилгидразин | Технически чистый | C6H5NHNH2 | 100 | 80
Фенилгидразин | Технически чистый | C6H5NHNH2 | 100 | 100
Фенилгидразин | Технически чистый | C6H5NHNH2 | 100 | 120
Фенилгидразин гидрохлорид | Вод.раствор | C6H5NHNH2HCl | Насыщ раствор | 20 | 3 | 1 | 1 |  | 2 | 1 | 1
Фенилгидразин гидрохлорид | Вод.раствор | C6H5NHNH2HCl | Насыщ раствор | 40 | 3 | 2 | 1 |  | 3 | 1 | 2
Фенилгидразин гидрохлорид | Вод.раствор | C6H5NHNH2HCl | Насыщ раствор | 60 |  | 3 | 1 |  |  | 2 | 2
Фенилгидразин гидрохлорид | Вод.раствор | C6H5NHNH2HCl | Насыщ раствор | 80
Фенилгидразин гидрохлорид | Вод.раствор | C6H5NHNH2HCl | Насыщ раствор | 100
Фенилгидразин гидрохлорид | Вод.раствор | C6H5NHNH2HCl | Насыщ раствор | 120
Фенол | Вод.раствор | C6H5OH | 1 | 20 | 1 | 1 | 1 | 1 | 3 | 2 | 1 | 1
Фенол | Вод.раствор | C6H5OH | 1 | 40 | 2 | 1 | 1 |  |  |  | 1 | 1
Фенол | Вод.раствор | C6H5OH | 1 | 60 | 2 | 2 | 1 |  |  |  | 1 | 1
Фенол | Вод.раствор | C6H5OH | 1 | 80 |  | 3 | 1 |  |  |  | 1 | 1
Фенол | Вод.раствор | C6H5OH | 1 | 100 |  |  | 1
Фенол | Вод.раствор | C6H5OH | 1 | 120
Фенол | Вод.раствор | C6H5OH | 90 | 20 | 3 | 1 | 1 | 3 | 3 | 2 | 1 | 1
Фенол | Вод.раствор | C6H5OH | 90 | 40 | 3 | 1 | 1 |  |  |  | 2 | 1
Фенол | Вод.раствор | C6H5OH | 90 | 60 |  | 2 | 2 |  |  |  |  | 1
Фенол | Вод.раствор | C6H5OH | 90 | 80 |  | 3 | 2
Фенол | Вод.раствор | C6H5OH | 90 | 100
Фенол | Вод.раствор | C6H5OH | 90 | 120
Формальдегид | Вод.раствор | CH2O | 37 | 20 | 3 | 1 | 1 | 3 | 3 | 1 | 1 | 1
Формальдегид | Вод.раствор | CH2O | 37 | 40 |  | 1 | 1 |  | 3 | 1 | 1 | 1
Формальдегид | Вод.раствор | CH2O | 37 | 60 |  | 1 | 1 |  |  | 1 | 1 | 1
Формальдегид | Вод.раствор | CH2O | 37 | 80 |  |  | 1 |  |  |  |  | 1
Формальдегид | Вод.раствор | CH2O | 37 | 100 | [6 empty] | 3 | 1
Формальдегид | Вод.раствор | CH2O | 37 | 120 | [7 empty] | 1
Формамид | Технически чистый | HCONH2 | 100 | 20 | 3 | 1 |  |  | 3 | 1 | 2
Формамид | Технически чистый | HCONH2 | 100 | 40 |  | 1
Формамид | Технически чистый | HCONH2 | 100 | 60 |  | 1
Формамид | Технически чистый | HCONH2 | 100 | 80
Формамид | Технически чистый | HCONH2 | 100 | 100
Формамид | Технически чистый | HCONH2 | 100 | 120
Фосген | Технически чистый | COCl2 | 100 | 40 | 3 | 3 |  | 1 | 1 | 1
Фосген | Технически чистый | COCl2 | 100 | 60 |  |  |  | 3
Фосген | Технически чистый | COCl2 | 100 | 80 |  |  |  | 3
Фосген | Технически чистый | COCl2 | 100 | 100
Фосген | Технически чистый | COCl2 | 100 | 120
Фосген | Технически чистый | COCl2 | 100 | 120
Фосфат аммония |  |  | Любая | 20 | 1 | 1 | 1 | 1 | 1 | 1 | 1 | 1
Фосфат аммония |  |  | Любая | 40 | 1 | 1 | 1 | 2 | 1 | 1 | 1 | 1
Фосфат аммония |  |  | Любая | 60 | 1 | 1 | 1 | 2 | 2 | 1 | 1 | 1
Фосфат аммония |  |  | Любая | 80 |  | 1 | 1 | 2 |  | 1 | 1 | 1
Фосфат аммония |  |  | Любая | 100 |  |  | 1 | 2 |  |  |  | 1
Фосфат аммония |  |  | Любая | 120 |  |  | 1 |  |  |  |  | 1
Фосфорный пентаоксид | Технически чистый | P2O5 | 100 | 20 | 1 | 1 | 1 | 1 | 2 | 1 | 1
Фосфорный пентаоксид | Технически чистый | P2O5 | 100 | 40 | 2 | 1 | 1 |  | 3 | 1 | 1
Фосфорный пентаоксид | Технически чистый | P2O5 | 100 | 60 | 2 | 1 | 1 |  |  | 1 | 1
Фосфорный пентаоксид | Технически чистый | P2O5 | 100 | 80 |  |  | 1
Фосфорный пентаоксид | Технически чистый | P2O5 | 100 | 100 |  |  | 1
Фосфорный пентаоксид | Технически чистый | P2O5 | 100 | 120
Фосфорный пента-трихлорид | Технически чистый | PCl5-PCl3 | 100 | 20 | 3 | 1 | 1 | 3 | 3 | 1 | 1 | 1
Фосфорный пента-трихлорид | Технически чистый | PCl5-PCl3 | 100 | 40 | 3 | 2 | 1 | 3 |  |  |  | 1
Фосфорный пента-трихлорид | Технически чистый | PCl5-PCl3 | 100 | 60 |  | 2 | 1 |  |  |  |  | 1
Фосфорный пента-трихлорид | Технически чистый | PCl5-PCl3 | 100 | 80 |  |  | 2 |  |  |  |  | 1
Фосфорный пента-трихлорид | Технически чистый | PCl5-PCl3 | 100 | 100 |  |  | 2 |  |  |  |  | 1
Фосфорный пента-трихлорид | Технически чистый | PCl5-PCl3 | 100 | 120
Фотоэмульсии |  |  | Промышленный раствор | 20 | 1 | 1 | 1 | 1 | 2 | 1 | 1 | 1
Фотоэмульсии |  |  | Промышленный раствор | 40 | 1 | 1 | 1 | 1 |  | 1 | 1 | 1
Фотоэмульсии |  |  | Промышленный раствор | 60 | 1 |  | 1 | 1 |  |  |  | 1
Фотоэмульсии |  |  | Промышленный раствор | 80
Фотоэмульсии |  |  | Промышленный раствор | 100
Фотоэмульсии |  |  | Промышленный раствор | 120
Фреон 11 | Технически чистый | CCl3F | 100 | 20 | 1 |  | 1 |  | 2 | 3 | 2 | 1
Фреон 113 | Технически чистый | CClF2-CCl2F | 100 | 20 | 1 |  | 1 |  | 2 | 3 | 2 | 1
Фреон 113 | Технически чистый | CClF2-CCl2F | 100 | 40 | 1 |  | 1 |  |  |  |  | 1
Фреон 113 | Технически чистый | CClF2-CCl2F | 100 | 60 |  |  | 1 |  |  |  |  | 1
Фреон 113 | Технически чистый | CClF2-CCl2F | 100 | 80 |  |  | 1 |  |  |  |  | 1
Фреон 113 | Технически чистый | CClF2-CCl2F | 100 | 100 |  |  | 1 |  |  |  |  | 1
Фреон 113 | Технически чистый | CClF2-CCl2F | 100 | 120 |  |  | 1 |  |  |  |  | 1
Фреон 114 | Технически чистый | CClF2-CClF2 | 100 | 20 |  |  | 1 |  | 2 | 2 | 2 | 1
Фреон 114 | Технически чистый | CClF2-CClF2 | 100 | 40 |  |  | 1 |  |  |  | 2 | 1
Фреон 114 | Технически чистый | CClF2-CClF2 | 100 | 60 |  |  | 1 |  |  |  |  | 1
Фреон 114 | Технически чистый | CClF2-CClF2 | 100 | 80 |  |  | 1 |  |  |  |  | 1
Фреон 114 | Технически чистый | CClF2-CClF2 | 100 | 100 |  |  | 1 |  |  |  |  | 1
Фреон 114 | Технически чистый | CClF2-CClF2 | 100 | 120 |  |  | 1 |  |  |  |  | 1
Фреон 12 | Технически чистый | CCl3F | 100 | 40 | 1 |  | 1 |  |  |  |  | 1
Фреон 13 | Технически чистый | CCl3F | 100 | 60 | 1 |  | 1 |  |  |  |  | 1
Фреон 14 | Технически чистый | CCl3F | 100 | 80 |  |  | 1 |  |  |  |  | 1
Фреон 15 | Технически чистый | CCl3F | 100 | 100 |  |  | 1 |  |  |  |  | 1
Фреон 16 | Технически чистый | CCl3F | 100 | 120 |  |  | 1 |  |  |  |  | 1
Фреон 21 | Технически чистый | CHCl2F | 100 | 20 |  |  | 1 |  | 3 | 3 | 3 | 1
Фреон 21 | Технически чистый | CHCl2F | 100 | 40 |  |  | 1 |  |  |  |  | 1
Фреон 21 | Технически чистый | CHCl2F | 100 | 60 |  |  | 1 |  |  |  |  | 1
Фреон 21 | Технически чистый | CHCl2F | 100 | 80 |  |  | 1 |  |  |  |  | 1
Фреон 21 | Технически чистый | CHCl2F | 100 | 100 |  |  | 1 |  |  |  |  | 1
Фреон 21 | Технически чистый | CHCl2F | 100 | 120 |  |  | 1 |  |  |  |  | 1
Фреон 22 | Технически чистый | CHClF2 | 100 | 20 |  |  | 1 |  | 3 | 2 | 3 | 1
Фреон 22 | Технически чистый | CHClF2 | 100 | 40 |  |  | 1 |  |  |  |  | 1
Фреон 22 | Технически чистый | CHClF2 | 100 | 60 |  |  | 1 |  |  |  |  | 1
Фреон 22 | Технически чистый | CHClF2 | 100 | 80 |  |  | 1 |  |  |  |  | 1
Фреон 22 | Технически чистый | CHClF2 | 100 | 100 |  |  | 1 |  |  |  |  | 1
Фреон 22 | Технически чистый | CHClF2 | 100 | 120 |  |  | 1 |  |  |  |  | 1
Фриген 12 (Фреон 12) | Технически чистый | CCl2F2 | 100 | 20 | 1 | 3 | 1 |  | 2 | 2 | 2 | 1
Фриген 12 (Фреон 12) | Технически чистый | CCl2F2 | 100 | 40 | 1 |  | 1 |  |  |  |  | 1
Фриген 12 (Фреон 12) | Технически чистый | CCl2F2 | 100 | 60 | 1 |  | 1 |  |  |  |  | 1
Фриген 12 (Фреон 12) | Технически чистый | CCl2F2 | 100 | 80 |  |  | 1 |  |  |  |  | 1
Фриген 12 (Фреон 12) | Технически чистый | CCl2F2 | 100 | 100 |  |  | 1 |  |  |  |  | 1
Фриген 12 (Фреон 12) | Технически чистый | CCl2F2 | 100 | 120 |  |  | 1 |  |  |  |  | 1
Фруктовая мякоть и сок |  |  | Промышленный раствор | 20 | 1 | 1 | 1 | 1 | 1 | 1 | 1 | 1
Фруктовая мякоть и сок |  |  | Промышленный раствор | 40 | 1 | 1 | 1 |  | 1 | 1 | 1 | 1
Фруктовая мякоть и сок |  |  | Промышленный раствор | 60 | 1 | 1 | 1 |  | 1 | 1 | 1 | 1
Фруктовая мякоть и сок |  |  | Промышленный раствор | 80 |  |  | 1 |  |  |  |  | 1
Фруктовая мякоть и сок |  |  | Промышленный раствор | 100 |  |  | 1 |  |  |  |  | 1
Фруктовая мякоть и сок |  |  | Промышленный раствор | 120
Фталевая кислота | Вод.раствор | C6H4(COOH)2 | 50 | 20 | 1 | 1 | 1 |  | 3 | 1 | 1 | 1
Фталевая кислота | Вод.раствор | C6H4(COOH)2 | 50 | 40 | 2 | 1 | 1 |  |  | 1 |  | 1
Фталевая кислота | Вод.раствор | C6H4(COOH)2 | 50 | 60 | 3 | 1 | 1 |  |  | 2 |  | 1
Фталевая кислота | Вод.раствор | C6H4(COOH)2 | 50 | 80 |  |  | 1 |  |  |  |  | 1
Фталевая кислота | Вод.раствор | C6H4(COOH)2 | 50 | 100 |  |  | 1 |  |  |  |  | 1
Фталевая кислота | Вод.раствор | C6H4(COOH)2 | 50 | 120
Фталевая кислота | Технически чистый | C6H4(COOH)2 | 100 | 20 | 3 | 3 | 1 | 3 | 1 | 1 | 1 | 1
Фталевая кислота | Технически чистый | C6H4(COOH)2 | 100 | 40 |  |  | 1 |  |  |  |  | 1
Фталевая кислота | Технически чистый | C6H4(COOH)2 | 100 | 60 |  |  | 1 |  |  |  |  | 1
Фталевая кислота | Технически чистый | C6H4(COOH)2 | 100 | 80 |  |  | 1 |  |  |  |  | 1
Фталевая кислота | Технически чистый | C6H4(COOH)2 | 100 | 100 |  |  | 2 |  |  |  |  | 1
Фталевая кислота | Технически чистый | C6H4(COOH)2 | 100 | 120 | [7 empty] | 1
Фтор |  | F2 | 100 | 20 | 3 | 3 | 2 | 3 | 3 | 3 | 2 | 1
Фтор |  | F2 | 100 | 40
Фтор |  | F2 | 100 | 60
Фтор |  | F2 | 100 | 80
Фтор |  | F2 | 100 | 100
Фтор |  | F2 | 100 | 120
Фтористый алюминий | Вод.раствор | Na3AlF6 | Насыщ раствор | 20 | 2 | 1 | 1 |  |  |  |  | 1
Фтористый алюминий | Вод.раствор | Na3AlF6 | Насыщ раствор | 40 | 2 |  | 1 |  |  |  |  | 1
Фтористый алюминий | Вод.раствор | Na3AlF6 | Насыщ раствор | 60 | 2 |  | 1 |  |  |  |  | 1
Фтористый алюминий | Вод.раствор | Na3AlF6 | Насыщ раствор | 80 |  |  | 1 |  |  |  |  | 1
Фтористый алюминий | Вод.раствор | Na3AlF6 | Насыщ раствор | 100 |  |  | 1 |  |  |  |  | 1
Фтористый алюминий | Вод.раствор | Na3AlF6 | Насыщ раствор | 120 |  |  | 1 |  |  |  |  | 1
Фтористый калий | Вод.раствор | KF | Насыщ раствор | 20 | 1 | 1 | 1 | 1 | 1 | 1 | 1 | 1
Фтористый калий | Вод.раствор | KF | Насыщ раствор | 40 |  | 1 | 1 |  | 1 | 1 | 1 | 1
Фтористый калий | Вод.раствор | KF | Насыщ раствор | 60 |  | 1 | 1 |  | 1 | 1 | 1 | 1
Фтористый калий | Вод.раствор | KF | Насыщ раствор | 80 |  |  | 1 |  | 2 | 1 | 1 | 1
Фтористый калий | Вод.раствор | KF | Насыщ раствор | 100 |  |  | 1 |  |  |  | 1 | 1
Фтористый калий | Вод.раствор | KF | Насыщ раствор | 120 |  |  | 1 |  |  |  |  | 1
Фторкремниевая кислота | Вод.раствор | H2SiF6 | 32 | 20 | 2 | 1 | 1 | 1 | 2 | 2 | 1 | 1
Фторкремниевая кислота | Вод.раствор | H2SiF6 | 32 | 40 | 2 | 1 | 1 | 1 | 3 | 2 | 1 | 1
Фторкремниевая кислота | Вод.раствор | H2SiF6 | 32 | 60 | 2 | 1 | 1 | 1 | 3 | 3 | 1 | 1
Фторкремниевая кислота | Вод.раствор | H2SiF6 | 32 | 80 |  | 2 | 1 | 1 |  |  |  | 1
Фторкремниевая кислота | Вод.раствор | H2SiF6 | 32 | 100 |  |  | 1 | 1 |  |  |  | 1
Фторкремниевая кислота | Вод.раствор | H2SiF6 | 32 | 120
Фурфуриловый спирт | Технически чистый | C5H6O2 | 100 | 20 | 3 | 1 | 1 | 3 | 3 | 2 | 3 | 1
Фурфуриловый спирт | Технически чистый | C5H6O2 | 100 | 40 |  | 2 | 1 |  |  |  |  | 1
Фурфуриловый спирт | Технически чистый | C5H6O2 | 100 | 60 |  | 2 | 2
Фурфуриловый спирт | Технически чистый | C5H6O2 | 100 | 80 |  |  | 3
Фурфуриловый спирт | Технически чистый | C5H6O2 | 100 | 100
Фурфуриловый спирт | Технически чистый | C5H6O2 | 100 | 120
Фурфурол | Технически чистый |  | 100 | 20 |  | 3 | 1 |  | 3 | 1 | 2 | 1
Фурфурол | Технически чистый |  | 100 | 40 |  | 3 | 2 |  |  | 1 | 2 | 1
Фурфурол | Технически чистый |  | 100 | 60 |  |  | 2 |  |  | 1 | 3 | 1
Фурфурол | Технически чистый |  | 100 | 80 |  |  | 3 |  |  | 2 |  | 1
Фурфурол | Технически чистый |  | 100 | 100 | [5 empty] | 3 |  | 1
Фурфурол | Технически чистый |  | 100 | 120
Хлопковое масло |  |  | Промышленный раствор | 20 | 2 | 1 | 1 | 2 | 1 | 3 | 1 | 1
Хлопковое масло |  |  | Промышленный раствор | 40 |  | 1 | 1 |  |  |  | 1 | 1
Хлопковое масло |  |  | Промышленный раствор | 60 |  | 1 | 1 |  |  |  | 1 | 1
Хлопковое масло |  |  | Промышленный раствор | 80 |  |  | 1 |  |  |  |  | 1
Хлопковое масло |  |  | Промышленный раствор | 100 | [7 empty] | 1
Хлопковое масло |  |  | Промышленный раствор | 120
Хлор | Газ | Cl2 | 10 | 20 | 1 | 3 | 1 | 1 | 3 |  | 1
Хлор | Газ | Cl2 | 10 | 40 | 2 | 3 | 1 | 2 |  |  | 1
Хлор | Газ | Cl2 | 10 | 60 | 2 |  | 1
Хлор | Газ | Cl2 | 10 | 80
Хлор | Газ | Cl2 | 10 | 100
Хлор | Газ | Cl2 | 10 | 120
Хлор | Газ | Cl2 | 100 | 20 | 2 | 3 | 1 | 2 | 3 | 3 | 1 | 1
Хлор | Газ | Cl2 | 100 | 40 | 3 |  | 1 |  |  |  |  | 1
Хлор | Газ | Cl2 | 100 | 60 | 3 |  | 1 |  |  |  |  | 1
Хлор | Газ | Cl2 | 100 | 80 | [7 empty] | 1
Хлор | Газ | Cl2 | 100 | 100 | [7 empty] | 1
Хлор | Газ | Cl2 | 100 | 120
Хлорамин | Вод.раствор | C6H5SO2NNaCl | разбавленный раствор | 20 | 1 | 1 | 1 | 1 |  | 1 | 1
Хлорамин | Вод.раствор | C6H5SO2NNaCl | разбавленный раствор | 40
Хлорамин | Вод.раствор | C6H5SO2NNaCl | разбавленный раствор | 60
Хлорамин | Вод.раствор | C6H5SO2NNaCl | разбавленный раствор | 80
Хлорамин | Вод.раствор | C6H5SO2NNaCl | разбавленный раствор | 100
Хлорамин | Вод.раствор | C6H5SO2NNaCl | разбавленный раствор | 120
Хлорат калия | Вод.раствор | KClO3 | Насыщ раствор | 20 | 1 | 1 | 2 | 1 | 3 | 1 | 1 | 1
Хлорат калия | Вод.раствор | KClO3 | Насыщ раствор | 40 | 1 | 1 | 2 | 1 |  | 1 | 1 | 1
Хлорат калия | Вод.раствор | KClO3 | Насыщ раствор | 60 | 2 | 1 | 2 | 1 |  | 1 | 1 | 1
Хлорат калия | Вод.раствор | KClO3 | Насыщ раствор | 80 |  | 2 | 2 | 1 |  | 1 | 1 | 1
Хлорат калия | Вод.раствор | KClO3 | Насыщ раствор | 100 |  |  | 2 |  |  |  |  | 1
Хлорат калия | Вод.раствор | KClO3 | Насыщ раствор | 120 |  |  | 2 |  |  |  |  | 1
Хлорбензол | Технически чистый | C6H5Cl | 100 | 20 | 3 | 2 | 1 | 3 | 3 | 3 | 1 | 1
Хлорбензол | Технически чистый | C6H5Cl | 100 | 40 |  | 3 | 1 |  |  |  |  | 1
Хлорбензол | Технически чистый | C6H5Cl | 100 | 60 |  |  | 2 |  |  |  |  | 1
Хлорбензол | Технически чистый | C6H5Cl | 100 | 80 |  |  | 3 |  |  |  |  | 1
Хлорбензол | Технически чистый | C6H5Cl | 100 | 100 |  |  | 3 |  |  |  |  | 1
Хлорбензол | Технически чистый | C6H5Cl | 100 | 120
Хлордифенил | Технически чистый | C6H5C6H4Cl | 100 | 20 | 3 |  |  |  | 3 | 3 | 1
Хлордифенил | Технически чистый | C6H5C6H4Cl | 100 | 40
Хлордифенил | Технически чистый | C6H5C6H4Cl | 100 | 60
Хлордифенил | Технически чистый | C6H5C6H4Cl | 100 | 80
Хлордифенил | Технически чистый | C6H5C6H4Cl | 100 | 100
Хлордифенил | Технически чистый | C6H5C6H4Cl | 100 | 120
Хлорид аммония | Вод.раствор | NH4Cl | Насыщ раствор | 20 | 1 | 1 | 1 | 1 | 1 | 1 | 1 | 1
Хлорид аммония | Вод.раствор | NH4Cl | Насыщ раствор | 40 | 1 | 1 | 1 | 1 | 1 | 1 | 1 | 1
Хлорид аммония | Вод.раствор | NH4Cl | Насыщ раствор | 60 | 2 | 1 | 1 | 1 | 1 | 1 | 1 | 1
Хлорид аммония | Вод.раствор | NH4Cl | Насыщ раствор | 80 |  | 2 | 1 | 2 | 2 | 1 | 1 | 1
Хлорид аммония | Вод.раствор | NH4Cl | Насыщ раствор | 100 |  | 2 | 1 |  |  | 2 | 1 | 1
Хлорид аммония | Вод.раствор | NH4Cl | Насыщ раствор | 120 |  |  | 1 |  |  |  |  | 1
Хлорид железа | Вод.раствор | FeCl3 | 10 | 20 | 1 | 1 | 1 | 1 | 1 | 1 | 1 | 1
Хлорид железа | Вод.раствор | FeCl3 | 10 | 40 | 1 | 1 | 1 |  | 1 | 1 | 1 | 1
Хлорид железа | Вод.раствор | FeCl3 | 10 | 60 | 2 | 1 | 1 |  |  | 1 | 1 | 1
Хлорид железа | Вод.раствор | FeCl3 | 10 | 80 | [7 empty] | 1
Хлорид железа | Вод.раствор | FeCl3 | 10 | 100 | [7 empty] | 1
Хлорид железа | Вод.раствор | FeCl3 | 10 | 120 | [7 empty] | 1
Хлорид железа | Вод.раствор | FeCl3 | Насыщ раствор | 20 | 1 | 1 | 1 | 1 | 1 | 1 | 1 | 1
Хлорид железа | Вод.раствор | FeCl3 | Насыщ раствор | 40 | 1 | 1 | 1 | 1 | 1 | 1 | 1 | 1
Хлорид железа | Вод.раствор | FeCl3 | Насыщ раствор | 60 | 2 | 1 | 1 | 1 |  | 1 | 1 | 1
Хлорид железа | Вод.раствор | FeCl3 | Насыщ раствор | 80 |  | 1 | 1 | 1 |  | 1 |  | 1
Хлорид железа | Вод.раствор | FeCl3 | Насыщ раствор | 100 |  | 1 | 1 | 1 |  | 1 |  | 1
Хлорид железа | Вод.раствор | FeCl3 | Насыщ раствор | 120 | [7 empty] | 1
Хлорид калия | Вод.раствор | KCl | Насыщ раствор | 20 | 1 | 1 | 1 | 1 | 1 | 1 | 1 | 1
Хлорид калия | Вод.раствор | KCl | Насыщ раствор | 40 | 1 | 1 | 1 | 1 | 1 | 1 | 1 | 1
Хлорид калия | Вод.раствор | KCl | Насыщ раствор | 60 | 1 | 1 | 1 | 1 | 1 | 1 | 1 | 1
Хлорид калия | Вод.раствор | KCl | Насыщ раствор | 80 |  | 1 | 1 | 1 |  | 1 | 1 | 1
Хлорид калия | Вод.раствор | KCl | Насыщ раствор | 100 |  | 2 | 1 |  |  | 1 | 1 | 1
Хлорид калия | Вод.раствор | KCl | Насыщ раствор | 120 |  |  | 1 |  |  |  |  | 1
Хлорид кальция | Вод.раствор | CaCl2 | Любая | 20 | 1 | 1 | 1 | 1 | 1 | 1 | 1 | 1
Хлорид кальция | Вод.раствор | CaCl2 | Любая | 40 | 1 | 1 | 1 | 1 | 1 | 1 | 1 | 1
Хлорид кальция | Вод.раствор | CaCl2 | Любая | 60 | 2 | 1 | 1 | 1 | 1 | 1 | 1 | 1
Хлорид кальция | Вод.раствор | CaCl2 | Любая | 80 |  | 1 | 1 | 1 | 2 | 1 | 1 | 1
Хлорид кальция | Вод.раствор | CaCl2 | Любая | 100 |  | 2 | 1 | 2 |  | 2 | 1 | 1
Хлорид кальция | Вод.раствор | CaCl2 | Любая | 120 |  |  | 1 |  |  |  |  | 1
Хлорид меди | Вод.раствор | CuF2 | Любая | 20 | 1 | 1 | 1 | 1 |  | 1 | 1 | 1
Хлорид меди | Вод.раствор | CuF2 | Любая | 40 | 1 | 1 | 1 | 1 |  |  |  | 1
Хлорид меди | Вод.раствор | CuF2 | Любая | 60 | 2 | 2 | 1 | 2 |  |  |  | 1
Хлорид меди | Вод.раствор | CuF2 | Любая | 80 |  |  | 1 |  |  |  |  | 1
Хлорид меди | Вод.раствор | CuF2 | Любая | 100 |  |  | 1 |  |  |  |  | 1
Хлорид меди | Вод.раствор | CuF2 | Любая | 120 |  |  | 2
Хлорид меди | Вод.раствор | CuCl2 | Насыщ раствор | 20 | 1 | 1 | 1 | 1 | 1 | 1 | 1 | 1
Хлорид меди | Вод.раствор | CuCl2 | Насыщ раствор | 40 | 1 | 1 | 1 | 1 | 1 | 1 | 1 | 1
Хлорид меди | Вод.раствор | CuCl2 | Насыщ раствор | 60 | 1 | 1 | 1 | 1 | 1 | 1 | 1 | 1
Хлорид меди | Вод.раствор | CuCl2 | Насыщ раствор | 80 |  |  | 1 | 1 | 1 | 1 | 1 | 1
Хлорид меди | Вод.раствор | CuCl2 | Насыщ раствор | 100 |  |  | 1 | 1 | 2 | 2 | 1 | 1
Хлорид меди | Вод.раствор | CuCl2 | Насыщ раствор | 120 |  |  | 1 |  |  |  |  | 1
Хлорид цинка | Вод.раствор | ZnCl2 | разбавленный раствор | 20 | 1 | 1 | 1 | 1 | 1 | 1 | 1 | 1
Хлорид цинка | Вод.раствор | ZnCl2 | разбавленный раствор | 40 | 1 | 1 | 1 |  |  |  |  | 1
Хлорид цинка | Вод.раствор | ZnCl2 | разбавленный раствор | 60 | 1 | 1 | 1 |  |  |  |  | 1
Хлорид цинка | Вод.раствор | ZnCl2 | разбавленный раствор | 80 |  |  | 1 |  |  |  |  | 1
Хлорид цинка | Вод.раствор | ZnCl2 | разбавленный раствор | 100 |  |  | 1 |  |  |  |  | 1
Хлорид цинка | Вод.раствор | ZnCl2 | разбавленный раствор | 120 | [7 empty] | 1
Хлорид цинка | Вод.раствор | ZnCl2 | Насыщ раствор | 20 | 1 | 1 | 1 | 1 | 1 | 1 | 1 | 1
Хлорид цинка | Вод.раствор | ZnCl2 | Насыщ раствор | 40 | 1 | 1 | 1 | 1 | 2 | 1 | 1 | 1
Хлорид цинка | Вод.раствор | ZnCl2 | Насыщ раствор | 60 | 1 | 1 | 1 | 1 | 3 | 1 | 1 | 1
Хлорид цинка | Вод.раствор | ZnCl2 | Насыщ раствор | 80 |  | 1 | 1 | 1 |  | 1 | 1 | 1
Хлорид цинка | Вод.раствор | ZnCl2 | Насыщ раствор | 100 |  | 2 | 1 |  |  | 2 | 1 | 1
Хлорид цинка | Вод.раствор | ZnCl2 | Насыщ раствор | 120 |  |  | 1 |  |  |  |  | 1
Хлорид этила | Технически чистый | CH3CH2Cl | 100 | 20 | 3 | 3 | 1 | 3 | 2 | 1 | 1 | 1
Хлорид этила | Технически чистый | CH3CH2Cl | 100 | 40 | 3 | 3 | 1 | 3 |  |  | 1 | 1
Хлорид этила | Технически чистый | CH3CH2Cl | 100 | 60 |  |  | 1 |  |  |  |  | 1
Хлорид этила | Технически чистый | CH3CH2Cl | 100 | 80 |  |  | 1 |  |  |  |  | 1
Хлорид этила | Технически чистый | CH3CH2Cl | 100 | 100 |  |  | 2 |  |  |  |  | 1
Хлорид этила | Технически чистый | CH3CH2Cl | 100 | 120 | [7 empty] | 1
Хлоридыфосфора |  |  | Промышленный раствор | 20 | 1 |  | 1 | 1
Хлоридыфосфора |  |  | Промышленный раствор | 40 | 1 |  | 1 | 1
Хлоридыфосфора |  |  | Промышленный раствор | 60 | 1 |  | 1 | 1
Хлоридыфосфора |  |  | Промышленный раствор | 80
Хлоридыфосфора |  |  | Промышленный раствор | 100
Хлоридыфосфора |  |  | Промышленный раствор | 120
Хлористое железо | Вод.раствор | FeCl2 | Насыщ раствор | 20 | 1 | 1 | 1 | 1 | 1 | 1 |  | 1
Хлористое железо | Технически чистый | FeCl2 | Насыщ раствор | 40 | 1 |  | 1 | 1 |  |  |  | 1
Хлористое железо | Технически чистый | FeCl2 | Насыщ раствор | 60 | 1 |  | 1 | 1 |  |  |  | 1
Хлористое железо | Технически чистый | FeCl2 | Насыщ раствор | 80 | [7 empty] | 1
Хлористое железо | Технически чистый | FeCl2 | Насыщ раствор | 100
Хлористое железо | Технически чистый | FeCl2 | Насыщ раствор | 120
Хлористое олово | Вод.раствор | SnCl4 | Насыщ раствор | 20 | 1 | 1 | 1 | 1 |  | 1 |  | 1
Хлористое олово | Вод.раствор | SnCl4 | Насыщ раствор | 40 | 1 | 1 | 1 | 1 |  | 1 |  | 1
Хлористое олово | Вод.раствор | SnCl4 | Насыщ раствор | 60 | 1 | 1 | 1 | 1 |  | 1 |  | 1
Хлористое олово | Вод.раствор | SnCl4 | Насыщ раствор | 80 |  | 2 | 1 | 2 |  |  |  | 1
Хлористое олово | Вод.раствор | SnCl4 | Насыщ раствор | 100 |  |  | 1 |  |  |  |  | 1
Хлористое олово | Вод.раствор | SnCl4 | Насыщ раствор | 120 |  |  | 1 |  |  |  |  | 1
Хлористый амил | Технически чистый | CH3(CH2)4Cl | 100 | 20 | 3 | 3 | 1 |  | 2 | 3 | 2 | 1
Хлористый амил | Технически чистый | CH3(CH2)4Cl | 100 | 40 |  |  | 1 |  |  |  |  | 1
Хлористый амил | Технически чистый | CH3(CH2)4Cl | 100 | 60 |  |  | 1 |  |  |  |  | 1
Хлористый амил | Технически чистый | CH3(CH2)4Cl | 100 | 80 |  |  | 2 |  |  |  |  | 1
Хлористый амил | Технически чистый | CH3(CH2)4Cl | 100 | 100 |  |  | 2 |  |  |  |  | 1
Хлористый амил | Технически чистый | CH3(CH2)4Cl | 100 | 120 |  |  | 3 |  |  |  |  | 1
Хлористый барий | Вод.раствор | BaCl2 | Любая | 20 | 1 | 1 | 1 | 1 | 1 | 1 | 1 | 1
Хлористый барий | Вод.раствор | BaCl2 | Любая | 40 | 1 | 1 | 1 | 1 | 1 | 1 | 1 | 1
Хлористый барий | Вод.раствор | BaCl2 | Любая | 60 | 1 | 1 | 1 |  | 1 | 1 | 1 | 1
Хлористый барий | Вод.раствор | BaCl2 | Любая | 80 |  | 1 | 1 |  |  | 1 | 1 | 1
Хлористый барий | Вод.раствор | BaCl2 | Любая | 100 |  |  | 1 |  |  |  | 1 | 1
Хлористый барий | Вод.раствор | BaCl2 | Любая | 120 |  |  | 1 |  |  |  | 1 | 1
Хлористый бензин | Технически чистый | C6H5CH2Cl | 100 | 20 |  | 1 | 1
Хлористый бензин | Технически чистый | C6H5CH2Cl | 100 | 40 |  |  | 1
Хлористый бензин | Технически чистый | C6H5CH2Cl | 100 | 60 |  |  | 1
Хлористый бензин | Технически чистый | C6H5CH2Cl | 100 | 80 |  |  | 1
Хлористый бензин | Технически чистый | C6H5CH2Cl | 100 | 100 |  |  | 1
Хлористый бензин | Технически чистый | C6H5CH2Cl | 100 | 120 |  |  | 1
Хлористый магний | Вод.раствор | MgCl2 | Насыщ раствор | 20 | 1 | 1 | 1 | 1 | 1 | 1 | 1 | 1
Хлористый магний | Вод.раствор | MgCl2 | Насыщ раствор | 40 | 1 | 1 | 1 | 1 | 1 | 1 | 1 | 1
Хлористый магний | Вод.раствор | MgCl2 | Насыщ раствор | 60 | 1 | 1 | 1 | 1 | 1 | 1 | 1 | 1
Хлористый магний | Вод.раствор | MgCl2 | Насыщ раствор | 80 |  | 2 | 1 | 1 |  |  | 1 | 1
Хлористый магний | Вод.раствор | MgCl2 | Насыщ раствор | 100 |  |  | 1 | 1 |  |  |  | 1
Хлористый магний | Вод.раствор | MgCl2 | Насыщ раствор | 120 | [7 empty] | 1
Хлористый метил | Технически чистый | CH3Cl | 100 | 20 | 3 | 3 | 1 | 3 | 3 | 2 | 3 | 1
Хлористый метил | Технически чистый | CH3Cl | 100 | 40 |  |  | 1 | 3 |  |  |  | 1
Хлористый метил | Технически чистый | CH3Cl | 100 | 60 |  |  | 1 |  |  |  |  | 1
Хлористый метил | Технически чистый | CH3Cl | 100 | 80 |  |  | 1
Хлористый метил | Технически чистый | CH3Cl | 100 | 100
Хлористый метил | Технически чистый | CH3Cl | 100 | 120
Хлористый метилен |  | CH2Cl2 | 100 | 20 | 3 | 2 | 1 | 3 | 3 | 3 | 2 | 1
Хлористый метилен |  | CH2Cl2 | 100 | 40 |  |  | 2 |  |  |  |  | 1
Хлористый метилен |  | CH2Cl2 | 100 | 60 |  |  | 2 |  |  |  |  | 1
Хлористый метилен |  | CH2Cl2 | 100 | 80
Хлористый метилен |  | CH2Cl2 | 100 | 100
Хлористый метилен |  | CH2Cl2 | 100 | 120
Хлористый натрий | Вод.раствор | NaCl | разбавленный раствор | 20 | 1 | 1 | 1 | 1 | 1 | 1 | 1 | 1
Хлористый натрий | Вод.раствор | NaCl | разбавленный раствор | 40 | 1 | 1 | 1 |  | 1 |  |  | 1
Хлористый натрий | Вод.раствор | NaCl | разбавленный раствор | 60 | 2 | 2 | 1 |  | 1 | 1 | 1 | 1
Хлористый натрий | Вод.раствор | NaCl | разбавленный раствор | 80 |  |  | 1 |  | 2 | 1 | 1 | 1
Хлористый натрий | Вод.раствор | NaCl | разбавленный раствор | 100 |  |  | 1 |  | 3 | 2 | 1 | 1
Хлористый натрий | Вод.раствор | NaCl | разбавленный раствор | 120 | [7 empty] | 1
Хлористый натрий | Вод.раствор | NaCl | Насыщ раствор | 20 | 1 | 1 | 1 | 1 | 1 | 1 | 1 | 1
Хлористый натрий | Вод.раствор | NaCl | Насыщ раствор | 40 | 1 | 1 | 1 | 1 | 1 |  |  | 1
Хлористый натрий | Вод.раствор | NaCl | Насыщ раствор | 60 | 2 | 2 | 1 | 1 | 1 |  |  | 1
Хлористый натрий | Вод.раствор | NaCl | Насыщ раствор | 80 |  |  | 1 | 1 |  |  |  | 1
Хлористый натрий | Вод.раствор | NaCl | Насыщ раствор | 100 |  |  | 1 | 1 |  |  |  | 1
Хлористый натрий | Вод.раствор | NaCl | Насыщ раствор | 120 | [7 empty] | 1
Хлористый никель | Вод.раствор | NiCl2 | Любая | 20 | 1 | 1 | 1 | 1 | 1 | 1 | 1 | 1
Хлористый никель | Вод.раствор | NiCl2 | Любая | 40 | 1 | 1 | 1 | 1 | 1 | 1 | 1 | 1
Хлористый никель | Вод.раствор | NiCl2 | Любая | 60 | 1 | 1 | 1 | 1 | 1 | 1 | 1 | 1
Хлористый никель | Вод.раствор | NiCl2 | Любая | 80 |  | 1 | 1 | 1 | 1 | 1 | 1 | 1
Хлористый никель | Вод.раствор | NiCl2 | Любая | 100 |  |  | 1 | 2 |  | 2 | 1 | 1
Хлористый никель | Вод.раствор | NiCl2 | Любая | 120 |  |  | 1 |  |  |  |  | 1
Хлористый свинец | Вод.раствор | PbCl2 | Насыщ раствор | 20 | 1 | 1 | 1 | 1 | 1 | 1 | 1 | 1
Хлористый свинец | Вод.раствор | PbCl2 | Насыщ раствор | 40 | 1 | 1 | 1 | 1 | 1 | 1 | 1 | 1
Хлористый свинец | Вод.раствор | PbCl2 | Насыщ раствор | 60 | 1 | 1 | 1 | 1 | 1 | 1 | 1 | 1
Хлористый свинец | Вод.раствор | PbCl2 | Насыщ раствор | 80 |  | 1 | 1 | 1 | 2 | 1 | 1 | 1
Хлористый свинец | Вод.раствор | PbCl2 | Насыщ раствор | 100 |  |  | 1 |  |  |  | 1 | 1
Хлористый свинец | Вод.раствор | PbCl2 | Насыщ раствор | 120 | [7 empty] | 1
Хлористый этилен | Технически чистый | CH2ClCH2Cl | 100 | 20 | 3 | 3 | 1 | 3 | 3 | 3 | 1 | 1
Хлористый этилен | Технически чистый | CH2ClCH2Cl | 100 | 40 |  |  | 1 |  |  |  | 1 | 1
Хлористый этилен | Технически чистый | CH2ClCH2Cl | 100 | 60 |  |  | 1 |  |  |  | 2 | 1
Хлористый этилен | Технически чистый | CH2ClCH2Cl | 100 | 80 |  |  | 1 |  |  |  |  | 1
Хлористый этилен | Технически чистый | CH2ClCH2Cl | 100 | 100 |  |  | 2
Хлористый этилен | Технически чистый | CH2ClCH2Cl | 100 | 120 |  |  | 3
Хлорит кальция | Вод.раствор | Ca(ClO3)2 | Насыщ раствор | 20 | 1 | 1 | 1 | 1 | 3 | 1 | 1 | 1
Хлорит кальция | Вод.раствор | Ca(ClO3)2 | Насыщ раствор | 40 | 1 | 1 | 1 |  |  | 1 | 1 | 1
Хлорит кальция | Вод.раствор | Ca(ClO3)2 | Насыщ раствор | 60 | 1 | 1 | 1 |  |  | 1 | 1 | 1
Хлорит кальция | Вод.раствор | Ca(ClO3)2 | Насыщ раствор | 80 |  | 1 | 1 |  |  |  |  | 1
Хлорит кальция | Вод.раствор | Ca(ClO3)2 | Насыщ раствор | 100 |  | 2 | 1 |  |  |  |  | 1
Хлорит кальция | Вод.раствор | Ca(ClO3)2 | Насыщ раствор | 120 | [7 empty] | 1
Хлорная вода |  | Cl2+H2O | Насыщ раствор | 20 | 2 | 2 | 1 |  | 3 | 2 | 2 | 1
Хлорная вода |  | Cl2+H2O | Насыщ раствор | 40 | 2 |  | 1 |  |  |  |  | 1
Хлорная вода |  | Cl2+H2O | Насыщ раствор | 60 |  |  | 1 |  |  |  |  | 1
Хлорная вода |  | Cl2+H2O | Насыщ раствор | 80 |  |  | 1 |  |  |  |  | 1
Хлорная вода |  | Cl2+H2O | Насыщ раствор | 100 |  |  | 1 |  |  |  |  | 1
Хлорная вода |  | Cl2+H2O | Насыщ раствор | 120
Хлорноватаякислота | Вод.раствор | HClO3 | 10 | 20 | 1 | 3 | 1 |  | 3 | 1 | 3 | 1
Хлорноватаякислота | Вод.раствор | HClO3 | 10 | 40 | 1 |  | 1 |  |  | 1 |  | 1
Хлорноватаякислота | Вод.раствор | HClO3 | 10 | 60 | 2 |  | 1 |  |  | 2 |  | 1
Хлорноватаякислота | Вод.раствор | HClO3 | 10 | 80 |  |  | 1 |  |  |  |  | 1
Хлорноватаякислота | Вод.раствор | HClO3 | 10 | 100
Хлорноватаякислота | Вод.раствор | HClO3 | 10 | 120
Хлорноватаякислота | Вод.раствор | HClO3 | 20 | 20 | 1 | 3 | 1 |  | 3 | 1 | 3 | 1
Хлорноватаякислота | Вод.раствор | HClO3 | 20 | 40 | 1 |  | 1 |  |  | 1 |  | 1
Хлорноватаякислота | Вод.раствор | HClO3 | 20 | 60 | 2 |  | 1 |  |  |  |  | 1
Хлорноватаякислота | Вод.раствор | HClO3 | 20 | 80 |  |  | 1 |  |  |  |  | 1
Хлорноватаякислота | Вод.раствор | HClO3 | 20 | 100
Хлорноватаякислота | Вод.раствор | HClO3 | 20 | 120
Хлорнокислый калий | Вод.раствор | KClO4 | Насыщ раствор | 20 | 1 | 1 | 1 | 1 | 3 | 1 | 1 | 1
Хлорнокислый калий | Вод.раствор | KClO4 | Насыщ раствор | 40 | 1 | 1 | 1 | 1 |  | 1 | 1 | 1
Хлорнокислый калий | Вод.раствор | KClO4 | Насыщ раствор | 60 | 2 | 1 | 1 | 1 |  | 1 | 1 | 1
Хлорнокислый калий | Вод.раствор | KClO4 | Насыщ раствор | 80 |  | 2 | 1 | 2 |  |  | 1 | 1
Хлорнокислый калий | Вод.раствор | KClO4 | Насыщ раствор | 100 |  |  | 1
Хлорнокислый калий | Вод.раствор | KClO4 | Насыщ раствор | 120 |  |  | 1
Хлорнокислый натрий | Вод.раствор | NaClO4 | не определена | 20 | 1 | 1 | 1 | 1 |  |  |  | 1
Хлорнокислый натрий | Вод.раствор | NaClO4 | не определена | 40 | 1 | 1 | 1 | 1 |  |  |  | 1
Хлорнокислый натрий | Вод.раствор | NaClO4 | не определена | 60 | 2 | 1 | 1 | 1 |  |  |  | 1
Хлорнокислый натрий | Вод.раствор | NaClO4 | не определена | 80 |  | 2 | 1 | 2 |  |  |  | 1
Хлорнокислый натрий | Вод.раствор | NaClO4 | не определена | 100 |  |  | 1 |  |  |  |  | 1
Хлорнокислый натрий | Вод.раствор | NaClO4 | не определена | 120 |  |  | 1 |  |  |  |  | 1
Хлороформ | Технически чистый | CHCl3 | 100 | 20 | 3 | 2 | 1 | 3 | 3 | 3 | 2 | 1
Хлороформ | Технически чистый | CHCl3 | 100 | 40 |  | 3 | 1 |  |  |  |  | 1
Хлороформ | Технически чистый | CHCl3 | 100 | 60 |  |  | 2 |  |  |  |  | 1
Хлороформ | Технически чистый | CHCl3 | 100 | 80 |  |  | 3 |  |  |  |  | 1
Хлороформ | Технически чистый | CHCl3 | 100 | 100 |  |  | 3 |  |  |  |  | 1
Хлороформ | Технически чистый | CHCl3 | 100 | 120
Хлорсульфоноваякислота | Технически чистый | HClSO3 | 100 | 20 | 3 | 3 | 2 | 3 | 3 | 3 | 3 | 1
Хлорсульфоноваякислота | Технически чистый | HClSO3 | 100 | 40 |  | 3 | 3 |  |  |  |  | 1
Хлорсульфоноваякислота | Технически чистый | HClSO3 | 100 | 60 |  | 3 | 3 |  |  |  |  | 1
Хлорсульфоноваякислота | Технически чистый | HClSO3 | 100 | 80 |  | 3 | 3 |  |  |  |  | 1
Хлорсульфоноваякислота | Технически чистый | HClSO3 | 100 | 100 |  | 3 | 3
Хлорсульфоноваякислота | Технически чистый | HClSO3 | 100 | 120
Хромат цинка | Вод.раствор | ZnCrO4 | не определена | 20 | 1 | 1 | 1 | 1 |  | 1 |  | 1
Хромат цинка | Вод.раствор | ZnCrO4 | не определена | 40 | 1 | 1 | 1 |  |  |  |  | 1
Хромат цинка | Вод.раствор | ZnCrO4 | не определена | 60 | 1 | 1 | 1 |  |  |  |  | 1
Хромат цинка | Вод.раствор | ZnCrO4 | не определена | 80 | [7 empty] | 1
Хромат цинка | Вод.раствор | ZnCrO4 | не определена | 100 | [7 empty] | 1
Хромат цинка | Вод.раствор | ZnCrO4 | не определена | 120
Хромовая кислота | Вод.раствор | CrO3+H2O | 10 | 20 | 1 | 2 | 1 | 1 | 3 | 2 | 1 | 1
Хромовая кислота | Вод.раствор | CrO3+H2O | 10 | 40 | 1 | 3 | 1 | 1 |  | 2 | 1 | 1
Хромовая кислота | Вод.раствор | CrO3+H2O | 10 | 60 | 2 | 3 | 1 | 1 |  | 3 | 2 | 1
Хромовая кислота | Вод.раствор | CrO3+H2O | 10 | 80 |  |  | 2 |  |  |  |  | 1
Хромовая кислота | Вод.раствор | CrO3+H2O | 10 | 100 |  |  | 2 |  |  |  |  | 1
Хромовая кислота | Вод.раствор | CrO3+H2O | 10 | 120
Хромовая кислота | Вод.раствор | CrO3+H2O | 30 | 20 | 1 | 2 | 1 | 1 | 3 | 2 |  | 1
Хромовая кислота | Вод.раствор | CrO3+H2O | 30 | 40 | 1 | 3 | 1 | 1 |  |  |  | 1
Хромовая кислота | Вод.раствор | CrO3+H2O | 30 | 60 | 2 | 3 | 1 | 1 |  |  |  | 1
Хромовая кислота | Вод.раствор | CrO3+H2O | 30 | 80 |  |  | 2 | 2 |  |  |  | 1
Хромовая кислота | Вод.раствор | CrO3+H2O | 30 | 100 |  |  | 2 |  |  |  |  | 1
Хромовая кислота | Вод.раствор | CrO3+H2O | 30 | 120 | [7 empty] | 1
Хромовая кислота | Вод.раствор | CrO3+H2O | 50 | 20 | 1 | 2 | 1 | 1 | 3 | 2 | 1 | 1
Хромовая кислота | Вод.раствор | CrO3+H2O | 50 | 40 | 1 | 3 | 1 |  |  | 3 | 1 | 1
Хромовая кислота | Вод.раствор | CrO3+H2O | 50 | 60 | 2 |  | 1 |  |  |  | 1 | 1
Хромовая кислота | Вод.раствор | CrO3+H2O | 50 | 80 |  |  | 1 |  |  |  |  | 1
Хромовая кислота | Вод.раствор | CrO3+H2O | 50 | 100 |  |  | 2 | 2 |  |  |  | 1
Хромовая кислота | Вод.раствор | CrO3+H2O | 50 | 120 |  |  | 2 |  |  |  |  | 3
Хромовокислый калий | Вод.раствор | K2CrO4 | Насыщ раствор | 20 | 1 | 1 | 1 | 1 | 2 | 1 | 1 | 1
Хромовокислый калий | Вод.раствор | K2CrO4 | Насыщ раствор | 40 | 1 | 1 | 1 | 1 | 2 | 1 | 1 | 1
Хромовокислый калий | Вод.раствор | K2CrO4 | Насыщ раствор | 60 | 2 | 1 | 1 | 1 | 3 | 1 | 1 | 1
Хромовокислый калий | Вод.раствор | K2CrO4 | Насыщ раствор | 80 |  | 2 | 1 | 1 |  |  |  | 1
Хромовокислый калий | Вод.раствор | K2CrO4 | Насыщ раствор | 100 |  |  | 1 |  |  |  |  | 1
Хромовокислый калий | Вод.раствор | K2CrO4 | Насыщ раствор | 120 |  |  | 2 |  |  |  |  | 1
Хромовокислый натрий | Вод.раствор | Na2CrO4 | разбавленный раствор | 20 | 1 | 1 | 1 |  | 1 | 1 | 1 | 1
Хромовокислый натрий | Вод.раствор | Na2CrO4 | разбавленный раствор | 40 | 1 | 1 | 1 |  | 2 | 1 | 1 | 1
Хромовокислый натрий | Вод.раствор | Na2CrO4 | разбавленный раствор | 60 | 2 |  | 1 |  | 3 | 1 | 1 | 1
Хромовокислый натрий | Вод.раствор | Na2CrO4 | разбавленный раствор | 80 |  |  | 1 |  |  |  |  | 1
Хромовокислый натрий | Вод.раствор | Na2CrO4 | разбавленный раствор | 100 |  |  | 1 |  |  |  |  | 1
Хромовокислый натрий | Вод.раствор | Na2CrO4 | разбавленный раствор | 120
Хромовые квасцы |  | KCr(SO4)2 | не определена | 20 | 1 | 1 |  | 1 |  | 1 | 1
Хромовые квасцы |  | KCr(SO4)2 | не определена | 40 | 2 | 1 |  | 1 |  |  | 1
Хромовые квасцы |  | KCr(SO4)2 | не определена | 60 | 2 | 1 |  | 1 |  |  | 1
Хромовые квасцы |  | KCr(SO4)2 | не определена | 80 |  | 2 |  | 1 |  |  | 1
Хромовые квасцы |  | KCr(SO4)2 | не определена | 100 |  | 2 |  | 1 |  |  | 1
Хромовые квасцы |  | KCr(SO4)2 | не определена | 120
Хромовые квасцы | Вод.раствор | KCr(SO4)2 | Насыщ раствор | 20 | 1 | 1 | 1 | 1 | 1 | 1 | 1 | 1
Хромовые квасцы | Вод.раствор | KCr(SO4)2 | Насыщ раствор | 40 | 1 | 1 | 1 | 1 | 1 | 1 | 1 | 1
Хромовые квасцы | Вод.раствор | KCr(SO4)2 | Насыщ раствор | 60 | 1 | 1 |  |  | 1 | 1 | 1 | 1
Хромовые квасцы | Вод.раствор | KCr(SO4)2 | Насыщ раствор | 80 |  |  |  |  | 2 | 2 | 1 | 1
Хромовые квасцы | Вод.раствор | KCr(SO4)2 | Насыщ раствор | 100 | [6 empty] | 1 | 1
Хромовые квасцы | Вод.раствор | KCr(SO4)2 | Насыщ раствор | 120
Хромовый раствр для нанесения покрытия |  |  | Промышленный раствор | 20 | 1 | 3 | 1 | 1 |  |  |  | 1
Хромовый раствр для нанесения покрытия |  |  | Промышленный раствор | 40 | 1 |  | 1 | 1 |  |  |  | 1
Хромовый раствр для нанесения покрытия |  |  | Промышленный раствор | 60 | 2 |  | 1 | 1 |  |  |  | 1
Хромовый раствр для нанесения покрытия |  |  | Промышленный раствор | 80 |  |  | 1 | 2 |  |  |  | 1
Хромовый раствр для нанесения покрытия |  |  | Промышленный раствор | 100 |  |  | 1 |  |  |  |  | 1
Хромовый раствр для нанесения покрытия |  |  | Промышленный раствор | 120 |  |  | 1 |  |  |  |  | 1
Хторид аммония | Вод.раствор | NH4F | 25 | 20 | 1 | 1 | 1 | 1 | 1 | 1 | 2
Хторид аммония | Вод.раствор | NH4F | 25 | 40 | 2 | 1 | 1 | 1
Хторид аммония | Вод.раствор | NH4F | 25 | 60 | 3 | 1 | 1 | 1
Хторид аммония | Вод.раствор | NH4F | 25 | 80 |  | 2 | 2
Хторид аммония | Вод.раствор | NH4F | 25 | 100 |  |  | 3 |  |  |  | 3
Хторид аммония | Вод.раствор | NH4F | 25 | 120
Царская водка |  | 3HCl+1HNO3 | 100 | 20 | 2 | 3 | 2 | 2 | 3 | 3 | 2 | 1
Царская водка |  | 3HCl+1HNO3 | 100 | 40 | 2 | 3 |  | 2
Царская водка |  | 3HCl+1HNO3 | 100 | 60 | 2 | 3 |  | 2
Царская водка |  | 3HCl+1HNO3 | 100 | 80
Царская водка |  | 3HCl+1HNO3 | 100 | 100
Царская водка |  | 3HCl+1HNO3 | 100 | 120
Цианид калия | Вод.раствор | KCN | Насыщ раствор | 20 | 1 | 1 | 1 | 1 | 1 | 1 | 1 | 1
Цианид калия | Вод.раствор | KCN | Насыщ раствор | 40 | 1 | 1 | 1 | 1 | 1 |  |  | 1
Цианид калия | Вод.раствор | KCN | Насыщ раствор | 60 | 1 | 1 | 2 | 1 | 1 |  |  | 1
Цианид калия | Вод.раствор | KCN | Насыщ раствор | 80 |  | 2 |  | 1 |  |  |  | 1
Цианид калия | Вод.раствор | KCN | Насыщ раствор | 100 | [7 empty] | 1
Цианид калия | Вод.раствор | KCN | Насыщ раствор | 120 | [7 empty] | 1
Цианид меди | Вод.раствор | Cu(CN)2 | Любая | 20 | 3 | 1 | 1 | 1 | 1 | 1 | 1 | 1
Цианид меди | Вод.раствор | Cu(CN)2 | Любая | 40 | 3 | 1 | 1 |  |  |  |  | 1
Цианид меди | Вод.раствор | Cu(CN)2 | Любая | 60 |  | 1 | 1 |  |  |  |  | 1
Цианид меди | Вод.раствор | Cu(CN)2 | Любая | 80 | [7 empty] | 1
Цианид меди | Вод.раствор | Cu(CN)2 | Любая | 100 | [7 empty] | 1
Цианид меди | Вод.раствор | Cu(CN)2 | Любая | 120
Цианид серебра | Вод.раствор | AgCN | Любая | 20 | 1 | 1 | 1 | 1 | 1 | 1 | 1 | 1
Цианид серебра | Вод.раствор | AgCN | Любая | 40 | 1 | 1 | 1 |  |  | 1 |  | 1
Цианид серебра | Вод.раствор | AgCN | Любая | 60 | 1 | 1 | 1 |  |  |  |  | 1
Цианид серебра | Вод.раствор | AgCN | Любая | 80 |  |  | 1 |  |  |  |  | 1
Цианид серебра | Вод.раствор | AgCN | Любая | 100 |  |  | 1 |  |  |  |  | 1
Цианид серебра | Вод.раствор | AgCN | Любая | 120
Цианид цинка | Вод.раствор | Zn(CN)2 | Любая | 20 | 1 |  | 1 | 1 |  | 1
Цианид цинка | Вод.раствор | Zn(CN)2 | Любая | 40 | 1 |  | 1
Цианид цинка | Вод.раствор | Zn(CN)2 | Любая | 60 | 1 |  | 1
Цианид цинка | Вод.раствор | Zn(CN)2 | Любая | 80
Цианид цинка | Вод.раствор | Zn(CN)2 | Любая | 100
Цианид цинка | Вод.раствор | Zn(CN)2 | Любая | 120
Цианистая ртуть | Вод.раствор | Hg(CN)2 | Любая | 20 | 1 | 1 | 1 | 1 | 1 | 1 | 1 | 1
Цианистая ртуть | Вод.раствор | Hg(CN)2 | Любая | 40 | 1 | 1 | 1 | 1 |  |  | 1 | 1
Цианистая ртуть | Вод.раствор | Hg(CN)2 | Любая | 60 | 1 | 1 | 1 | 1 |  |  | 1 | 1
Цианистая ртуть | Вод.раствор | Hg(CN)2 | Любая | 80 |  | 1 | 1 | 1 |  |  |  | 1
Цианистая ртуть | Вод.раствор | Hg(CN)2 | Любая | 100 |  |  | 1 |  |  |  |  | 1
Цианистая ртуть | Вод.раствор | Hg(CN)2 | Любая | 120 |  |  | 1 |  |  |  |  | 1
Цианистый натрий | Вод.раствор | NaCN | Любая | 20 | 1 | 1 | 1 | 1 | 1 | 1 | 1 | 1
Цианистый натрий | Вод.раствор | NaCN | Любая | 40 | 1 | 1 | 1 | 1 |  | 1 | 1 | 1
Цианистый натрий | Вод.раствор | NaCN | Любая | 60 | 1 | 1 | 1 | 1 |  | 1 | 1 | 1
Цианистый натрий | Вод.раствор | NaCN | Любая | 80 |  | 2 | 1 | 2 |  | 1 | 1 | 1
Цианистый натрий | Вод.раствор | NaCN | Любая | 100 |  |  | 1 |  |  | 2 | 2 | 1
Цианистый натрий | Вод.раствор | NaCN | Любая | 120 |  |  | 1 |  |  |  |  | 1
Циановодородная кислота | Технически чистый | HCN |  | 20 | 1 | 1 | 1 | 1 | 2 | 2 | 2 | 1
Циановодородная кислота | Технически чистый | HCN |  | 40 | 1 | 1 | 1 | 1 | 3 |  |  | 1
Циановодородная кислота | Технически чистый | HCN |  | 60 | 2 | 1 | 1 | 1 |  |  |  | 1
Циановодородная кислота | Технически чистый | HCN |  | 80 |  |  | 1 |  |  |  |  | 1
Циановодородная кислота | Технически чистый | HCN |  | 100 |  |  | 1 |  |  |  |  | 1
Циановодородная кислота | Технически чистый | HCN |  | 120 |  |  | 1
Циановодородная кислота | Вод.раствор | HCN | разбавленный раствор | 20 | 1 | 1 | 1 |  | 2 | 1 | 1 | 1
Циановодородная кислота | Вод.раствор | HCN | разбавленный раствор | 40 | 1 | 1 | 1 |  | 2 | 2 |  | 1
Циановодородная кислота | Вод.раствор | HCN | разбавленный раствор | 60 | 1 | 1 | 1 |  | 3 | 3 |  | 1
Циановодородная кислота | Вод.раствор | HCN | разбавленный раствор | 80
Циановодородная кислота | Вод.раствор | HCN | разбавленный раствор | 100
Циановодородная кислота | Вод.раствор | HCN | разбавленный раствор | 120
Циклогексан | Технически чистый | C6H12 | 100 | 20 | 3 | 1 | 1 | 3 | 1 | 3 | 1 | 1
Циклогексан | Технически чистый | C6H12 | 100 | 40 | 3 | 2 | 1 | 3 |  | 3 |  | 1
Циклогексан | Технически чистый | C6H12 | 100 | 60 |  | 2 | 1 |  |  |  |  | 1
Циклогексан | Технически чистый | C6H12 | 100 | 80 |  |  | 1 |  |  |  |  | 1
Циклогексан | Технически чистый | C6H12 | 100 | 100 |  |  | 1 |  |  |  |  | 1
Циклогексан | Технически чистый | C6H12 | 100 | 120 |  |  | 2
Циклогексанол | Технически чистый | C6H11OH | 100 | 20 | 3 | 1 | 1 | 3 | 2 | 3 | 1 | 1
Циклогексанол | Технически чистый | C6H11OH | 100 | 40 | 3 | 2 | 1 | 3 |  |  | 1 | 1
Циклогексанол | Технически чистый | C6H11OH | 100 | 60 |  | 3 | 1 |  |  |  |  | 1
Циклогексанол | Технически чистый | C6H11OH | 100 | 80 |  |  | 1 |  |  |  |  | 1
Циклогексанол | Технически чистый | C6H11OH | 100 | 100 |  |  | 2 |  |  |  |  | 1
Циклогексанол | Технически чистый | C6H11OH | 100 | 120
Циклогексанон | Технически чистый | C6H10O | 100 | 20 | 3 | 2 | 1 | 3 | 3 | 2 | 3 | 1
Циклогексанон | Технически чистый | C6H10O | 100 | 40 |  | 3 | 2 |  |  |  |  | 1
Циклогексанон | Технически чистый | C6H10O | 100 | 60 |  | 3 | 3 |  |  |  |  | 1
Циклогексанон | Технически чистый | C6H10O | 100 | 80 | [7 empty] | 1
Циклогексанон | Технически чистый | C6H10O | 100 | 100 | [7 empty] | 1
Циклогексанон | Технически чистый | C6H10O | 100 | 120
Четырёххлористый углерод | Технически чистый | CCl4 | 100 | 20 | 3 | 3 | 1 | 3 | 3 | 3 | 1 | 1
Четырёххлористый углерод | Технически чистый | CCl4 | 100 | 40 | 3 |  | 1 |  |  |  | 1 | 1
Четырёххлористый углерод | Технически чистый | CCl4 | 100 | 60 |  |  | 2 |  |  |  | 1 | 1
Четырёххлористый углерод | Технически чистый | CCl4 | 100 | 80 | [7 empty] | 1
Четырёххлористый углерод | Технически чистый | CCl4 | 100 | 100 | [7 empty] | 1
Четырёххлористый углерод | Технически чистый | CCl4 | 100 | 120 | [7 empty] | 1
Щавелевокислый натрий | Вод.раствор | Na2C2O4 | Насыщ раствор | 20 | 1 | 1 | 1 | 1 | 1 | 1 | 1 | 1
Щавелевокислый натрий | Вод.раствор | Na2C2O4 | Насыщ раствор | 40 | 1 |  | 1 |  |  |  |  | 1
Щавелевокислый натрий | Вод.раствор | Na2C2O4 | Насыщ раствор | 60 | 2 |  | 2 |  |  |  |  | 1
Щавелевокислый натрий | Вод.раствор | Na2C2O4 | Насыщ раствор | 80
Щавелевокислый натрий | Вод.раствор | Na2C2O4 | Насыщ раствор | 100
Щавелевокислый натрий | Вод.раствор | Na2C2O4 | Насыщ раствор | 120
Эпихлоргидрин | Технически чистый | C3H5ClO | 100 | 20 |  | 3 | 3 | 3 | 3 | 3 | 3 | 1
Эпихлоргидрин | Технически чистый | C3H5ClO | 100 | 40 |  |  | 3 |  |  |  |  | 1
Эпихлоргидрин | Технически чистый | C3H5ClO | 100 | 60
Эпихлоргидрин | Технически чистый | C3H5ClO | 100 | 80
Эпихлоргидрин | Технически чистый | C3H5ClO | 100 | 100
Эпихлоргидрин | Технически чистый | C3H5ClO | 100 | 120
Этилакрилат | Технически чистый | CH2=CHCOOCH2CH3 | 100 | 20 | 3 |  | 1 |  | 3 | 2 | 3 | 1
Этилакрилат | Технически чистый | CH2=CHCOOCH2CH3 | 100 | 40 | 3 |  | 2 |  |  |  |  | 1
Этилакрилат | Технически чистый | CH2=CHCOOCH2CH3 | 100 | 60 |  |  | 3 |  |  |  |  | 1
Этилакрилат | Технически чистый | CH2=CHCOOCH2CH3 | 100 | 80 |  |  | 3 |  |  |  |  | 1
Этилакрилат | Технически чистый | CH2=CHCOOCH2CH3 | 100 | 100 | [7 empty] | 1
Этилакрилат | Технически чистый | CH2=CHCOOCH2CH3 | 100 | 120
Этилацетоацетат | Технически чистый | CH3COCH2COOCH2CH3 | 100 | 20 |  |  | 1 |  | 3 | 1 | 3 | 1
Этилацетоацетат | Технически чистый | CH3COCH2COOCH2CH3 | 100 | 40 |  |  | 2 |  |  | 1 |  | 1
Этилацетоацетат | Технически чистый | CH3COCH2COOCH2CH3 | 100 | 60 |  |  | 3 |  |  |  |  | 1
Этилацетоацетат | Технически чистый | CH3COCH2COOCH2CH3 | 100 | 80 |  |  | 3 |  |  |  |  | 1
Этилацетоацетат | Технически чистый | CH3COCH2COOCH2CH3 | 100 | 100 | [7 empty] | 1
Этилацетоацетат | Технически чистый | CH3COCH2COOCH2CH3 | 100 | 120
Этиленгликоль | Технически чистый | HOCH2-CH2OH | 100 | 20 | 1 | 1 | 1 | 1 | 1 | 1 | 1 | 1
Этиленгликоль | Технически чистый | HOCH2-CH2OH | 100 | 40 | 1 | 1 | 1 |  | 1 | 1 | 1 | 1
Этиленгликоль | Технически чистый | HOCH2-CH2OH | 100 | 60 | 2 | 1 | 1 |  | 2 | 1 | 1 | 1
Этиленгликоль | Технически чистый | HOCH2-CH2OH | 100 | 80 |  | 1 | 1 |  |  |  | 2 | 1
Этиленгликоль | Технически чистый | HOCH2-CH2OH | 100 | 100 |  | 1 | 1 |  |  |  |  | 1
Этиленгликоль | Технически чистый | HOCH2-CH2OH | 100 | 120
Этилендиамин | Технически чистый | NH2CH2CH2NH2 | 100 | 20 | 2 | 3 | 1 |  | 2 | 1 | 2 | 1
Этилендиамин | Технически чистый | NH2CH2CH2NH2 | 100 | 40 |  |  | 2 |  | 2 | 1 | 2 | 1
Этилендиамин | Технически чистый | NH2CH2CH2NH2 | 100 | 60 |  |  | 3 |  | 3 | 1 | 3
Этилендиамин | Технически чистый | NH2CH2CH2NH2 | 100 | 80
Этилендиамин | Технически чистый | NH2CH2CH2NH2 | 100 | 100
Этилендиамин | Технически чистый | NH2CH2CH2NH2 | 100 | 120
Этиленхлоргидрин | Технически чистый | ClCH2CH2OH | 100 | 20 | 3 | 1 | 1 | 3 | 3 | 3
Этиленхлоргидрин | Технически чистый | ClCH2CH2OH | 100 | 40 | 3 | 1 |  | 3 |  | 3
Этиленхлоргидрин | Технически чистый | ClCH2CH2OH | 100 | 60 | 3 | 2 |  | 3
Этиленхлоргидрин | Технически чистый | ClCH2CH2OH | 100 | 80
Этиленхлоргидрин | Технически чистый | ClCH2CH2OH | 100 | 100
Этиленхлоргидрин | Технически чистый | ClCH2CH2OH | 100 | 120
Этиловый эфир монохлоруксусной кислоты | Технически чистый | ClCH2COOCH2CH3 | 100 | 20 | 2 | 1 | 1 |  | 3 | 1 | 2 | 1
Этиловый эфир монохлоруксусной кислоты | Технически чистый | ClCH2COOCH2CH3 | 100 | 40 |  | 1 | 2 |  |  |  |  | 1
Этиловый эфир монохлоруксусной кислоты | Технически чистый | ClCH2COOCH2CH3 | 100 | 60 |  | 1 | [5 empty] | 1
Этиловый эфир монохлоруксусной кислоты | Технически чистый | ClCH2COOCH2CH3 | 100 | 80
Этиловый эфир монохлоруксусной кислоты | Технически чистый | ClCH2COOCH2CH3 | 100 | 100
Этиловый эфир монохлоруксусной кислоты | Технически чистый | ClCH2COOCH2CH3 | 100 | 120
Этиловыйспирт | Вод.раствор | CH3CH2OH | 96 | 20 | 1 | 1 | 1 | 1 | 1 | 1 | 1 | 1
Этиловыйспирт | Вод.раствор | CH3CH2OH | 96 | 40 | 1 | 1 | 1 | 2 | 1 | 1 | 1 | 1
Этиловыйспирт | Вод.раствор | CH3CH2OH | 96 | 60 | 2 | 2 | 1 | 2 | 2 | 1 | 1 | 1
Этиловыйспирт | Вод.раствор | CH3CH2OH | 96 | 80 |  | 2 | 1 | 3 | 2 | 1 | 1 | 1
Этиловыйспирт | Вод.раствор | CH3CH2OH | 96 | 100 |  |  | 1 |  |  |  |  | 1
Этиловыйспирт | Вод.раствор | CH3CH2OH | 96 | 120 |  |  | 1 |  |  |  |  | 1
Эфир этила | Технически чистый | CH3CH2OCH2CH3 | 100 | 20 | 3 | 3 | 1 | 3 | 3 | 3 | 3 | 1
Эфир этила | Технически чистый | CH3CH2OCH2CH3 | 100 | 40 | 3 |  | 1 |  |  |  |  | 1
Эфир этила | Технически чистый | CH3CH2OCH2CH3 | 100 | 80
Эфир этила | Технически чистый | CH3CH2OCH2CH3 | 100 | 100
Эфир этила | Технически чистый | CH3CH2OCH2CH3 | 100 | 120
Э'Эфир этила | Технически чистый | CH3CH2OCH2CH3 | 100 | 60
Янтарная кислота |  | COOH(CH2)2COOH | не определена | 20 | 1 | 1 | 1 | 1 | 1 | 1 | 1 | 1
Янтарная кислота |  | COOH(CH2)2COOH | не определена | 40 | 1 | 1 | 1 | 1 |  |  |  | 1
Янтарная кислота |  | COOH(CH2)2COOH | не определена | 60 | 1 | 1 | 1 | 1 |  |  |  | 1
Янтарная кислота |  | COOH(CH2)2COOH | не определена | 80 |  | 2 | 1 | 2 |  |  |  | 1
Янтарная кислота |  | COOH(CH2)2COOH | не определена | 100 |  |  | 1 |  |  |  |  | 1
Янтарная кислота |  | COOH(CH2)2COOH | не определена | 120 |  |  | 2